## Наружные стены.Версия 3
СОСТАВ КОНСТРУКЦИЙ. НАРУЖНЫЕ ОГРАЖДАЮЩИЕ КОНСТРУКЦИИ. СТЕНЫ. ВЕРСИЯ 3
Место применения | Марка | Эскиз | Наименование материалов конструкции | Толщина,мм | Общая толщина,мм | Нормативные документы | Марка материала | Примечание
Подземный этаж (ниже отм. -2000) | НС-1 |  | Обратная засыпка | - | 16
|  |  | Мембрана защитная (Технониколь PLANTER standard) | 8
|  |  | Гидроизоляция (Технониколь Техноэласт Фундамент П ЭПП или Техноэласт Альфа ЭПП (при наличии радоновой опасности согласно инженерно-экологическим изысканиям)) | 1 слой
|  |  | Гидроизоляция (Технониколь Техноэласт Фундамент П ЭПП) | 1 слой
|  |  | Праймер битумный (Технониколь №1) | 1 слой
|  |  | Монолитная ж/б стена | по проекту
Подземный этаж (отм. -2000 до ур.земли) | НС-2 |  | Обратная засыпка | - | 116
|  |  | Мембрана защитная (Технониколь PLANTER standard) | 8
|  |  | Пенополистирол экструдированный (Технониколь CARBON PROF), прочность на сжатие при 10% линейной деформации ≥0,25 Мпа, λБ=0,036 Вт/мК | 100 |  | ГОСТ 32310-2020
|  |  | Мастика битумная приклеивающая (Технониколь №27) | 1 слой
|  |  | Гидроизоляция (Технониколь Техноэласт Фундамент П ЭПП или Техноэласт Альфа ЭПП (при наличии радоновой опасности согласно инженерно-экологическим изысканиям)) | 1 слой
|  |  | Гидроизоляция (Технониколь Техноэласт Фундамент П ЭПП) | 1 слой
|  |  | Праймер битумный (Технониколь №1) | 1 слой
|  |  | Монолитная ж/б стена | по проекту
Подземный этаж : Стены ниже ур. земли (в составе многослойной конструкции фасада). * В зависимости от раскладки кирпича, допускается изменять общую толщину стены в следующих местах применения - стены выступающие входной группы, стены западающей входной группы, стены отдельностоящей рампы, стены пристроенных помещений: ** Диапазон воздушного зазора фасадной системы "CUUBER" 18-195мм. Для выполнения минимального воздушного зазора допускается подрезка лицевого цокольного кирпича по месту, для монтажа на подсистеме НФС *** В стенах выступающих входных групп: 1го холодного табура и отдельно стоящих от тамбура пилонов, утепление наружных стен выполняется из 2х слоев утеплителя по 50мм В стенах отдельно стоящей рампы, пристроенных помещений рампы и лестницы, стенах западающей входной группы, стенах 2го отапливаемого тамбура выступающих входных групп, утепление наружных стен выполняется из двух слоев утеплителя 50мм и 100мм. | НС-3.Х.Х |  | Обратная засыпка | - | 358/ 368/ 373*
|  |  | Мембрана защитная (Технониколь PLANTER standard) | 8
|  |  | Навесная фасадная система с воздушным зазором CUUBER для облицовки кирпичом: | -
|  |  | - Кирпич керамический полнотелый 250х120х65h, М200, F100, на растворе цементно-песчаном М100, группа горючести НГ | 120 |  | ГОСТ 530-2012 | КР-р-по 250х120х65/1НФ/200/2,0/100
|  |  | - Воздушный зазор | 18/ 28/ 33**
|  |  | - Утеплитель плиты из пеностекла ρ=121-140 кг/м³, предел прочности на сжатие ≥1 Мпа, λБ=0,048 Вт/м°С, группа горючести НГ | 50 *** |  | ГОСТ 33949-2016
|  |  | - Клей двухкомпонентный полимерный (БМ 92) | 1 слой
|  |  | - Утеплитель плиты из пеностекла ρ=121-140 кг/м³, предел прочности на сжатие ≥1 Мпа, λБ=0,048 Вт/м°С, группа горючести НГ | 150 *** |  | ГОСТ 33949-2016
|  |  | - Клей двухкомпонентный полимерный (БМ 92) | 1 слой
|  |  | Гидроизоляция (Технониколь Техноэласт Фундамент П ЭПП или Техноэласт Альфа ЭПП (при наличии радоновой опасности согласно инженерно-экологическим изысканиям)) | 1 слой
|  |  | Гидроизоляция (Технониколь Техноэласт Фундамент П ЭПП) | 1 слой
|  |  | Праймер битумный (Технониколь №1) | 1 слой
|  |  | Монолитная ж/б стена | по проекту
Подземный этаж: Стена светового приямка выше уровня земли | НС-4 |  | Гидрофобизатор для защиты фасадов от влаги и морозного разрушения Церезит CT 13 | 1 слой | по проекту
|  |  | Кирпич лицевой керамический полнотелый 285х115х60h М200, F100, на растворе цементно-песчаном М100, группа горючести НГ | 115 |  | ГОСТ 530-2012 | КР-л-по 285х115х60/1НФ/200/1,4/100
|  |  | Раствор цементно-песчаный М100 | 10
|  |  | Гидроизоляция (Технониколь Техноэласт Фундамент П ЭПП или Техноэласт Альфа ЭПП (при наличии радоновой опасности согласно инженерно-экологическим изысканиям)) | 1 слой
|  |  | Гидроизоляция (Технониколь Техноэласт Фундамент П ЭПП) | 1 слой
|  |  | Праймер битумный (Технониколь №1) | 1 слой
|  |  | Монолитная ж/б стена | по проекту
|  |  | Грунтовка фасадная универсальная (Технониколь 010) | 1 слой
|  |  | Слой штукатурно-клеевой (Технониколь 210), армированный сеткой фасадной стеклотканевой щелочестойкой М3600 | 5 |  | ГОСТ 54359-2017
|  |  | Грунтовка фасадная универсальная (Технониколь 010) | 1 слой
|  |  | Штукатурка декоративная минеральная | 5
|  |  | Краска фасадная атмосферостойкая | 2 слоя
Подземный этаж: Стена светового приямка ниже уровня земли | НС-5 |  | Обратная засыпка | - | по проекту
|  |  | Мембрана защитная (Технониколь PLANTER standard) | 8
|  |  | Гидроизоляция (Технониколь Техноэласт Фундамент П ЭПП или Техноэласт Альфа ЭПП (при наличии радоновой опасности согласно инженерно-экологическим изысканиям)) | 1 слой
|  |  | Гидроизоляция (Технониколь Техноэласт Фундамент П ЭПП) | 1 слой
|  |  | Праймер битумный (Технониколь №1) | 1 слой
|  |  | Монолитная ж/б стена | по проекту
|  |  | Грунтовка фасадная универсальная (Технониколь 010) | 1 слой
|  |  | Слой штукатурно-клеевой (Технониколь 210), армированный сеткой фасадной стеклотканевой щелочестойкой М3600 | 5 |  | ГОСТ 54359-2017
|  |  | Грунтовка фасадная универсальная (Технониколь 010) | 1 слой
|  |  | Штукатурка декоративная минеральная | 5
|  |  | Краска фасадная атмосферостойкая | 2 слоя
Подземный этаж: Гидроизоляция стен внутри светового приямка на высоту 300мм от пола приямка | НС-6 |  | Гидроизоляция (Технониколь Техноэласт Фундамент П ЭПП) | 2 слоя | 8
|  |  | Праймер битумный (Технониколь №1) | 1 слой
|  |  | НС-5 (Стена светового приямка ниже уровня земли) | по проекту
Первый этаж: Стены выступающей и западающей входных групп (в составе многослойной конструкции фасада) | НС-7 |  | Плитка керамическая 285х60х10 на клеевом составе, раскладка горизонтальная с перевязкой | 15 | 185
|  |  | Грунтовка фасадная универсальная (Технониколь 010) | 1 слой
|  |  | Слой штукатурно-клеевой (Технониколь 210), армированный сеткой фасадной стеклотканевой щелочестойкой М3600 | 10 |  | ГОСТ 54359-2017
|  |  | Утеплитель минераловатный (Технониколь ТЕХНОФАС ОПТИМА) ρ=110-130 кг/м³, предел прочности на отрыв не менее 15 кПа, λБ=0,044 Вт/м°С, группа горючести НГ | 150 |  | ГОСТ 32314-2012
|  |  | Смесь клеевая для монтажа утеплителя (Технониколь 110) | 5
|  |  | Грунтовка глубокого проникновения (Технониколь 020) | 2 слоя
|  |  | Раствор цементно-песчаный М100 | 5
|  |  | Монолитная ж/б стена | по проекту
Первый этаж: Стены выступающей и западающей входных групп (в составе многослойной конструкции фасада) min 300 мм от уровня земли | НС-8 |  | Плитка керамическая 285х60х10 на клеевом составе, раскладка горизонтальная с перевязкой | 15 | 185
|  |  | Грунтовка фасадная универсальная (Технониколь 010) | 1 слой
|  |  | Слой штукатурно-клеевой (Технониколь 220), армированный сеткой фасадной стеклотканевой щелочестойкой М3600 | 10 |  | ГОСТ 54359-2017
|  |  | Утеплитель плиты из пеностекла ρ=121-140 кг/м³, предел прочности на сжатие ≥1 Мпа, λБ=0,048 Вт/м°С, группа горючести НГ | 150 |  | ГОСТ 33949-2016
|  |  | Клей двухкомпонентный полимерный (БМ 92) | 1 слой
|  |  | Гидроизоляция (Технониколь Техноэласт Фундамент П ЭПП) | 2 слоя
|  |  | Праймер битумный (Технониколь №1) | 1 слой
|  |  | Монолитная ж/б стена | по проекту
Первый этаж: Наружные стены 1 этажа Типовой этаж: Стены типовых этажей | НС-9 |  | Навесная фасадная система с воздушным зазором CUUBER для облицовки кирпичом: | - | 545/ 555/ 560
|  |  | - Кирпич лицевой керамический пустотелый 285х100х60h/ 285х110х60h/ 285х115х60h М150, F100, на растворе цементно-песчаном М100, группа горючести НГ | 100/ 110/ 115 |  | ГОСТ 530-2012 | КР-л-пу 285х100х60/1НФ/150/1,4/100, КР-л-пу 285х110х60/1НФ/150/1,4/100, КР-л-пу 285х115х60/1НФ/150/1,4/100
|  |  | - Воздушный зазор | 40
|  |  | - Мембрана ветрогидрозащитная, сопротивление воздухопроницанию не менее 1500 (м²·ч·Па)/кг, группа горючести НГ | 1 слой
|  |  | - Утеплитель минераловатный (Технониколь ТЕХНОВЕНТ СТАНДАРТ), ρ=72-88 кг/м³, λБ=0,042 Вт/м°С, группа горючести НГ, с дюбельным креплением | 200 |  | ГОСТ 32314-2012
|  |  | - Смесь клеевая для монтажа утеплителя (Технониколь 110) | 5
|  |  | Стена из ячеистого бетонного блока 600x200x250(h) D600, B3.5, F100 на растворе цементно-песчаном М75 | 200 |  | ГОСТ 31360-2007 | I/600х200х250/D600/B3,5/F100
|  |  | Слой штукатурный см. ЖД-ТА-РЕН-АР-ОП. Альбом строительных конструкций и материалов. Отделка помещений | см. Альбом Отделки помещений
Подземный этаж: Стена в световом приямке (выше отметки низа оконного проема) Первый этаж: Наружные стены 1 этажа * В зависимости от раскладки кирпича, допускается изменять общую толщину стены в следующих местах применения - стены выступающие входной группы, стены западающей входной группы, стены отдельностоящей рампы, стены пристроенных помещений: ** Диапазон воздушного зазора фасадной системы "CUUBER" 40-200мм. *** В стенах выступающих входных групп: 1го холодного табура и отдельно стоящих от тамбура пилонов, утепление наружных стен выполняется из одного слоя утеплителя 100мм. В стенах отдельно стоящей рампы, пристроенных помещений рампы и лестницы, стенах западающей входной группы, стенах 2го отапливаемого тамбура выступающих входных групп, утепление наружных стен выполняется из одного слоя утеплителя 150мм. Типовой этаж: Стены типовых этажей Кровля: Парапет кровли с сертифицированной системой навесного фасада "CUUBER" | НС-10.Х.Х |  | Навесная фасадная система с воздушным зазором CUUBER для облицовки кирпичом: | - | 345/ 355/ 360 *
|  |  | - Кирпич лицевой керамический пустотелый 285х100х60h/ 285х110х60h/ 285х115х60h М150, F100, на растворе цементно-песчаном М100, группа горючести НГ | 100/ 110/ 115 |  | ГОСТ 530-2012 | КР-л-пу 285х100х60/1НФ/150/1,4/100, КР-л-пу 285х110х60/1НФ/150/1,4/100, КР-л-пу 285х115х60/1НФ/150/1,4/100
|  |  | - Воздушный зазор | 40 **
|  |  | - Мембрана ветрогидрозащитная, сопротивление воздухопроницанию не менее 1500 (м²·ч·Па)/кг, группа горючести НГ | 1 слой
|  |  | - Утеплитель минераловатный (Технониколь ТЕХНОВЕНТ СТАНДАРТ), ρ=72-88 кг/м³, λБ=0,042 Вт/м°С, группа горючести НГ, с дюбельным креплением | 200 *** |  | ГОСТ 32314-2012
|  |  | - Смесь клеевая для монтажа утеплителя (Технониколь 110) | 5
|  |  | Монолитная ж/б стена | по проекту
Подземный этаж: Цоколь в световом приямке (ниже отметки низа оконного проема) Первый этаж: Стены выше ур. земли - цоколь (в составе многослойной конструкции фасада) min - 300мм от уровня земли. * В зависимости от раскладки кирпича, допускается изменять общую толщину стены в следующих местах применения - стены выступающие входной группы, стены западающей входной группы, стены отдельностоящей рампы, стены пристроенных помещений: ** Диапазон воздушного зазора фасадной системы "CUUBER" 18-195мм. Для выполнения минимального воздушного зазора допускается подрезка лицевого цокольного кирпича по месту, для монтажа на подсистеме НФС *** В стенах выступающих входных групп: 1го холодного табура и отдельно стоящих от тамбура пилонов, утепление наружных стен выполняется из 2х слоев утеплителя по 50мм В стенах отдельно стоящей рампы, пристроенных помещений рампы и лестницы, стенах западающей входной группы, стенах 2го отапливаемого тамбура выступающих входных групп, утепление наружных стен выполняется из двух слоев утеплителя 50мм и 100мм | НС-11.Х.Х |  | Гидрофобизатор для защиты фасадов от влаги и морозного разрушения Церезит CT 13 | 1 слой | 345/ 355/ 360 *
|  |  | Навесная фасадная система с воздушным зазором CUUBER для облицовки кирпичом: | -
|  |  | - Кирпич лицевой керамический полнотелый 285х115х60h М200, F100, на растворе цементно-песчаном М100, группа горючести НГ | 115 |  | ГОСТ 530-2012 | КР-л-по 285х115х60/1НФ/200/1,4/100
|  |  | - Воздушный зазор | 18/28/33 **
|  |  | - Утеплитель плиты из пеностекла ρ=121-140 кг/м³, предел прочности на сжатие ≥1 Мпа, λБ=0,048 Вт/м°С, группа горючести НГ | 50 *** |  | ГОСТ 33949-2016
|  |  | - Клей двухкомпонентный полимерный (БМ 92) | 1 слой
|  |  | - Утеплитель плиты из пеностекла ρ=121-140 кг/м³, предел прочности на сжатие ≥1 Мпа, λБ=0,048 Вт/м°С, группа горючести НГ | 150 *** |  | ГОСТ 33949-2016
|  |  | - Клей двухкомпонентный полимерный (БМ 92) | 1 слой
|  |  | Гидроизоляция (Технониколь Техноэласт Фундамент П ЭПП или Техноэласт Альфа ЭПП (при наличии радоновой опасности согласно инженерно-экологическим изысканиям)) | 1 слой
|  |  | Гидроизоляция (Технониколь Техноэласт Фундамент П ЭПП) | 1 слой
|  |  | Праймер битумный (Технониколь №1) | 1 слой
|  |  | Монолитная ж/б стена | по проекту
Первый этаж: Стены, примыкающие к кровле входных групп и пристроек (выше 300мм от кровли) | НС-12 |  | Кирпич лицевой керамический полнотелый 285х115х60h М200, F100, на растворе цементно-песчаном М100, группа горючести НГ | 115 | 345/ 355/ 360 | ГОСТ 530-2012 | КР-л-по 285х115х60/1НФ/200/1,4/100
|  |  | Раствор цементно-песчаный М100 | 25/ 35/ 40
|  |  | Утеплитель минераловатный (Технониколь ТЕХНОВЕНТ СТАНДАРТ), ρ=72-88 кг/м³, λБ=0,042 Вт/м°С, группа горючести НГ, с дюбельным креплением | 200 |  | ГОСТ 32314-2012
|  |  | Смесь клеевая для монтажа утеплителя (Технониколь 110) | 5
|  |  | Монолитная ж/б стена | по проекту
Первый этаж: Стены, примыкающие к кровле входных групп и пристроек (300мм от верхней отметки кровли) | НС-13 |  | Гидроизоляция 2-ой слой (Технониколь Унифлекс К ЭКП), масса 1 м²≥5 кг, теплостойкость ≥100°С | 1 слой | 365/ 375/ 380
|  |  | Гидроизоляция 1-ый слой (Технониколь Унифлекс П ЭПП), масса 1 м²≥4 кг, теплостойкость ≥100°С | 1 слой
|  |  | Праймер битумный (Технониколь №1) | 1 слой
|  |  | Раствор цементно-песчаный М100 | 13
|  |  | Кирпич керамический полнотелый 250х120х65h, М200, F100, на растворе цементно-песчаном М100, группа горючести НГ | 120 |  | ГОСТ 530-2012 | КР-р-по 250х120х65/1НФ/200/2,0/100
|  |  | Раствор цементно-песчаный М100 | 20/ 30/ 35
|  |  | Утеплитель минераловатный (Технониколь ТЕХНОВЕНТ СТАНДАРТ), ρ=72-88 кг/м³, λБ=0,042 Вт/м°С, группа горючести НГ, с дюбельным креплением | 200 |  | ГОСТ 32314-2012
|  |  | Смесь клеевая для монтажа утеплителя (Технониколь 110) | 5
|  |  | Монолитная ж/б стена | по проекту
Типовой этаж: Трехслойная стеновая панель заводской готовности Кровля: Парапет кровли - трехслойная стеновая панель парапета заводской готовности | НС-14 |  | Резанные части керамического кирпича толщиной 20мм, утопленные в слой бетона на 10мм | 10 | 330 | ГОСТ 530-2012
|  |  | Наружный ж/б слой В25 | 70
|  |  | Утеплитель минераловатный (Технониколь ТЕХНОВЕНТ СТАНДАРТ), ρ=72-88 кг/м³, λБ=0,042 Вт/м°С, группа горючести НГ, с дюбельным креплением | 150 |  | ГОСТ 32314-2012
|  |  | Внутренний ж/б слой В25 | 100
Типовой этаж : Стены переходного балкона | НС-15 |  | Кирпич лицевой керамический пустотелый 285х100х60h/ 285х110х60h/ 285х115х60h М150, F100, на растворе цементно-песчаном М100, группа горючести НГ | 100/ 110/ 115 | 350 | ГОСТ 530-2012 | КР-л-пу 285х100х60/1НФ/150/1,4/100 КР-л-пу 285х110х60/1НФ/150/1,4/100 КР-л-пу 285х115х60/1НФ/150/1,4/100
|  |  | Воздушный зазор | 30/ 35/ 45
|  |  | Утеплитель минераловатный (Технониколь ТЕХНОВЕНТ СТАНДАРТ), ρ=72-88 кг/м³, λБ=0,042 Вт/м°С, группа горючести НГ, с дюбельным креплением | 200 |  | ГОСТ 32314-2012
|  |  | Смесь клеевая для монтажа утеплителя (Технониколь 110) | 5
|  |  | Монолитная ж/б стена | по проекту
Типовой этаж : Боковые стены квартирных лоджий (угловое расположение, примыкание к соседней лоджии) | НС-16.1 |  | Наружный отделочный слой см. ЖД-ТА-РЕН-АР-ОП. Альбом строительных конструкций и материалов. Отделка помещений | см. Альбом Отделки помещений | 155
|  |  | Утеплитель минераловатный (Технониколь ТЕХНОФАС ДЕКОР) ρ=90-110 кг/м³, предел прочности на отрыв не менее 15 кПа, λБ=0,044 Вт/м°С, группа горючести НГ | 150 |  | ГОСТ 32314-2012
|  |  | Смесь клеевая для монтажа утеплителя (Технониколь 110) | 5
|  |  | Грунтовка глубокого проникновения (Технониколь 020) | 2 слоя
|  |  | Монолитная ж/б стена | по проекту
Типовой этаж : Боковые стены квартирных лоджий (примыкание к комнате, примыкание к ллу) | НС-16.2 |  | Наружный отделочный слой см. ЖД-ТА-РЕН-АР-ОП. Альбом строительных конструкций и материалов. Отделка помещений | см. Альбом Отделки помещений | 185
|  |  | Утеплитель минераловатный (Технониколь ТЕХНОФАС ДЕКОР) ρ=90-110 кг/м³, предел прочности на отрыв не менее 15 кПа, λБ=0,044 Вт/м°С, группа горючести НГ | 180 |  | ГОСТ 32314-2012
|  |  | Смесь клеевая для монтажа утеплителя (Технониколь 110) | 5
|  |  | Грунтовка глубокого проникновения (Технониколь 020) | 2 слоя
|  |  | Монолитная ж/б стена | по проекту
Типовой этаж : Боковые стены квартирных лоджий (примыкание к комнате, примыкание к ллу) | НС-16.3 |  | Наружный отделочный слой см. ЖД-ТА-РЕН-АР-ОП. Альбом строительных конструкций и материалов. Отделка помещений | см. Альбом Отделки помещений | 205
|  |  | Утеплитель минераловатный (Технониколь ТЕХНОФАС ДЕКОР) ρ=90-110 кг/м³, предел прочности на отрыв не менее 15 кПа, λБ=0,044 Вт/м°С, группа горючести НГ | 200 |  | ГОСТ 32314-2012
|  |  | Смесь клеевая для монтажа утеплителя (Технониколь 110) | 5
|  |  | Грунтовка глубокого проникновения (Технониколь 020) | 2 слоя
|  |  | Монолитная ж/б стена | по проекту
Типовой этаж: Стены квартирных лоджий (между торцом монолитной ж/б стены и стемалитом в витражной конструкции) | НС-17 |  | Утеплитель минераловатный (Технониколь ТЕХНОФАС ДЕКОР) ρ=90-110 кг/м³, предел прочности на отрыв не менее 15 кПа, λБ=0,044 Вт/м°С, группа горючести НГ | 120 | 325 | ГОСТ 32314-2012
|  |  | Утеплитель минераловатный (Технониколь ТЕХНОФАС ДЕКОР) ρ=90-110 кг/м³, предел прочности на отрыв не менее 15 кПа, λБ=0,044 Вт/м°С, группа горючести НГ | 200 |  | ГОСТ 32314-2012
|  |  | Смесь клеевая для монтажа утеплителя (Технониколь 110) | 5
|  |  | Грунтовка глубокого проникновения (Технониколь 020) | 2 слоя
|  |  | Монолитная ж/б стена | по проекту
Типовой этаж : Фасадные стены квартирных лоджий | НС-18.1 |  | Наружный отделочный слой см. ЖД-ТА-РЕН-АР-ОП. Альбом строительных конструкций и материалов. Отделка помещений | см. Альбом Отделки помещений | 305
|  |  | Утеплитель минераловатный (Технониколь ТЕХНОФАС ДЕКОР) ρ=90-110 кг/м³, предел прочности на отрыв не менее 15 кПа, λБ=0,044 Вт/м°С, группа горючести НГ | 100 |  | ГОСТ 32314-2012
|  |  | Смесь клеевая для монтажа утеплителя (Технониколь 110) | 5
|  |  | Грунтовка глубокого проникновения (Технониколь 020) | 2 слоя
|  |  | Стена из ячеистого бетонного блока 600x200x250(h) D600, B3.5, F100 на клею | 200 |  | ГОСТ 31360-2007 | I/600х200х250/D600/B3,5/F100
|  |  | Слой штукатурный см. ЖД-ТА-РЕН-АР-ОП. Альбом строительных конструкций и материалов. Отделка помещений | см. Альбом Отделки помещений
Типовой этаж: Фасадные стены квартирных лоджий | НС-18.2 |  | Наружный отделочный слой см. ЖД-ТА-РЕН-АР-ОП. Альбом строительных конструкций и материалов. Отделка помещений | см. Альбом Отделки помещений | 325
|  |  | Утеплитель минераловатный (Технониколь ТЕХНОФАС ДЕКОР) ρ=90-110 кг/м³, предел прочности на отрыв не менее 15 кПа, λБ=0,044 Вт/м°С, группа горючести НГ | 120 |  | ГОСТ 32314-2012
|  |  | Смесь клеевая для монтажа утеплителя (Технониколь 110) | 5
|  |  | Грунтовка глубокого проникновения (Технониколь 020) | 2 слоя
|  |  | Стена из ячеистого бетонного блока 600x200x250(h) D600, B3.5, F100 на клею | 200 |  | ГОСТ 31360-2007 | I/600х200х250/D600/B3,5/F100
|  |  | Слой штукатурный см. ЖД-ТА-РЕН-АР-ОП. Альбом строительных конструкций и материалов. Отделка помещений | см. Альбом Отделки помещений
Кровля: Надстройка | НС-19 |  | Облицовка плитами фиброцементными RAL 7044, группа горючести НГ | 8 | 240
|  |  | Навесная фасадная система с воздушным зазором | 82
|  |  | Утеплитель минераловатный (Технониколь ТЕХНОВЕНТ ПРОФ), ρ=90-110 кг/м³, λБ=0,044 Вт/м°С, группа горючести НГ, с дюбельным креплением | 50 |  | ГОСТ 32314-2012
|  |  | Утеплитель минераловатный (Технониколь ТЕХНОВЕНТ Н ПРОФ), ρ=40-50 кг/м³, λБ=0,043 Вт/м°С, группа горючести НГ, с дюбельным креплением | 100 |  | ГОСТ 32314-2012
|  |  | Монолитная ж/б стена | по проекту
Кровля: Надстройка (300мм от верхней отметки пирога кровли), гидроизоляцию завести на 500мм от верхней отметки кровли с заведением на стену под утеплитель НС-19, НС-30 | НС-20 |  | Гидроизоляция 2-ой слой (Технониколь Унифлекс К ЭКП), масса 1 м²≥5 кг, теплостойкость ≥100°С | 1 слой | 180
|  |  | Гидроизоляция 1-ый слой (Технониколь Унифлекс П ЭПП), масса 1 м²≥4 кг, теплостойкость ≥100°С | 1 слой
|  |  | Праймер битумный (Технониколь №1) | 1 слой
|  |  | Цементно-стружечная плита, огрунтованная со всех сторон праймером битумным ТЕХНОНИКОЛЬ №01. Расход праймера - 250г/м2 с каждой стороны листа, с дюбельным креплением | 10 |  | ГОСТ 26816-2016 | ЦСП-1 3200х1250х10
|  |  | Утеплитель минераловатный (Технониколь ТЕХНОРУФ В ЭКСТРА), ρ=155-185 кг/м³, предел прочности на сжатие не менее 65 кПа, λБ=0,046 Вт/м°С, группа горючести НГ | 40 |  | ГОСТ 32314-2012
|  |  | Утеплитель минераловатный (Технониколь ТЕХНОРУФ Н ОПТИМА), ρ=90-120 кг/м³, предел прочности на сжатие не менее 40 кПа, λБ=0,044 Вт/м°С, группа горючести НГ | 120 |  | ГОСТ 32314-2012
|  |  | Пароизоляция (Технониколь Бикрост П ХПП), масса 1 м² ≥2,7 кг, теплостойкость ≥80 °С или (Технониколь Биполь П ЭПП), масса 1 м² ≥3,0 кг, теплостойкость ≥85 °С. Марку пароизоляции применять в проекте в зависимости от периода монтажа кровельного пирога (летний/зимний) | 1 слой
|  |  | Праймер битумный (Технониколь №1) | 1 слой
|  |  | Монолитная ж/б стена | по проекту
Кровля: Стены вентиляционных шахт | НС-21 |  | Краска силиконовая фасадная (Технониколь 901) | 2 слоя | 325
|  |  | Штукатурка декоративная минеральная (Технониколь 301) | 5
|  |  | Грунтовка фасадная универсальная (Технониколь 010) | 1 слой
|  |  | Слой штукатурно-клеевой (Технониколь 210), армированный сеткой фасадной стеклотканевой щелочестойкой М3600 | 5 |  | ГОСТ 54359-2017
|  |  | Цементно-стружечная плита, огрунтованная со всех сторон праймером битумным ТЕХНОНИКОЛЬ №01. Расход праймера - 250г/м² с каждой стороны листа, с дюбельным креплением | 10 |  | ГОСТ 26816-2016 | ЦСП-1 3200х1250х10
|  |  | Утеплитель минераловатный (Технониколь ТЕХНОРУФ Н ОПТИМА), ρ=90-120 кг/м³, предел прочности на сжатие не менее 40 кПа, λБ=0,044 Вт/м°С, группа горючести НГ | 50 |  | ГОСТ 32314-2012
|  |  | Смесь клеевая для монтажа утеплителя (Технониколь 110) | 5
|  |  | Грунтовка глубокого проникновения (Технониколь 020) | 2 слоя
|  |  | Кирпич керамический полнотелый 250х120х65h, М200, F100, на растворе цементно-песчаном М75, группа горючести НГ | 250 |  | ГОСТ 530-2012 | КР-р-по 250х120х65/1НФ/200/2,0/100
Кровля: Стены вентиляционных шахт (300мм от верхней отметки пирога кровли), гидроизоляцию завести на 500мм от верхней отметки кровли с заведением на стену под утеплитель НС-21 | НС-22 |  | Гидроизоляция 2-ой слой (Технониколь Унифлекс К ЭКП), масса 1 м²≥5 кг, теплостойкость ≥100°С | 1 слой | 330
|  |  | Гидроизоляция 1-ый слой (Технониколь Унифлекс П ЭПП), масса 1 м²≥4 кг, теплостойкость ≥100°С | 1 слой
|  |  | Праймер битумный (Технониколь №1) | 1 слой
|  |  | Цементно-стружечная плита, огрунтованная со всех сторон праймером битумным ТЕХНОНИКОЛЬ №01. Расход праймера - 250г/м² с каждой стороны листа, с дюбельным креплением | 10 |  | ГОСТ 26816-2016 | ЦСП-1 3200х1250х10
|  |  | Утеплитель минераловатный (Технониколь ТЕХНОРУФ Н ОПТИМА), ρ=90-120 кг/м³, предел прочности на сжатие не менее 40 кПа, λБ=0,044 Вт/м°С, группа горючести НГ | 50 |  | ГОСТ 32314-2012
|  |  | Пароизоляция (Технониколь Бикрост П ХПП), масса 1 м² ≥2,7 кг, теплостойкость ≥80 °С или (Технониколь Биполь П ЭПП), масса 1 м² ≥3,0 кг, теплостойкость ≥85 °С. Марку пароизоляции применять в проекте в зависимости от периода монтажа кровельного пирога (летний/зимний) | 1 слой
|  |  | Праймер битумный (Технониколь №1) | 1 слой
|  |  | Цементно-стружечная плита, огрунтованная со всех сторон праймером битумным ТЕХНОНИКОЛЬ №01. Расход праймера - 250г/м² с каждой стороны листа, с дюбельным креплением | 10 |  | ГОСТ 26816-2016 | ЦСП-1 3200х1250х10
|  |  | Кирпич керамический полнотелый 250х120х65h, М200, F100, на растворе цементно-песчаном М75, группа горючести НГ | 250 |  | ГОСТ 530-2012 | КР-р-по 250х120х65/1НФ/200/2,0/100
Кровля: Утепление монолитных ж/б пилонов, монолитного парапета в зоне деформационного шва между секциями разной этажности | НС-23 |  | Гидроизоляция 2-ой слой (Технониколь Унифлекс К ЭКП), масса 1 м²≥5 кг, теплостойкость ≥100°С | 1 слой | 125
|  |  | Гидроизоляция 1-ый слой (Технониколь Унифлекс П ЭПП), масса 1 м²≥4 кг, теплостойкость ≥100°С | 1 слой
|  |  | Праймер битумный (Технониколь №1) | 1 слой
|  |  | Цементно-стружечная плита, огрунтованная со всех сторон праймером битумным ТЕХНОНИКОЛЬ №01. Расход праймера - 250г/м² с каждой стороны листа, с дюбельным креплением | 10 |  | ГОСТ 26816-2016 | ЦСП-1 3200х1250х10
|  |  | Утеплитель минераловатный (Технониколь ТЕХНОРУФ Н ОПТИМА), ρ=90-120 кг/м³, предел прочности на сжатие не менее 40 кПа, λБ=0,044 Вт/м°С, группа горючести НГ | 100 |  | ГОСТ 32314-2012
|  |  | Смесь клеевая для монтажа утеплителя (Технониколь 110) | 5
|  |  | Пароизоляция (Технониколь Бикрост П ХПП), масса 1 м² ≥2,7 кг, теплостойкость ≥80 °С или (Технониколь Биполь П ЭПП), масса 1 м² ≥3,0 кг, теплостойкость ≥85 °С. Марку пароизоляции применять в проекте в зависимости от периода монтажа кровельного пирога (летний/зимний) | 1 слой
|  |  | Праймер битумный (Технониколь №1) | 1 слой
|  |  | Монолитный ж/б пилон | по проекту
Кровля: Утепление сборных ж/б контрфорсов на кровле (900мм от верха плиты покрытия) | НС-24 |  | Гидроизоляция 2-ой слой (Технониколь Унифлекс К ЭКП), масса 1 м²≥5 кг, теплостойкость ≥100°С | 1 слой | 85
|  |  | Гидроизоляция 1-ый слой (Технониколь Унифлекс П ЭПП), масса 1 м²≥4 кг, теплостойкость ≥100°С | 1 слой
|  |  | Праймер битумный (Технониколь №1) | 1 слой
|  |  | Цементно-стружечная плита, огрунтованная со всех сторон праймером битумным ТЕХНОНИКОЛЬ №01. Расход праймера - 250г/м² с каждой стороны листа, с дюбельным креплением | 10 |  | ГОСТ 26816-2016 | ЦСП-1 3200х1250х10
|  |  | Утеплитель минераловатный (Технониколь ТЕХНОРУФ Н ОПТИМА), ρ=90-120 кг/м³, предел прочности на сжатие не менее 40 кПа, λБ=0,044 Вт/м°С, группа горючести НГ | 60 |  | ГОСТ 32314-2012
|  |  | Смесь клеевая для монтажа утеплителя (Технониколь 110) | 5
|  |  | Пароизоляция (Технониколь Бикрост П ХПП), масса 1 м² ≥2,7 кг, теплостойкость ≥80 °С или (Технониколь Биполь П ЭПП), масса 1 м² ≥3,0 кг, теплостойкость ≥85 °С. Марку пароизоляции применять в проекте в зависимости от периода монтажа кровельного пирога (летний/зимний) | 1 слой
|  |  | Праймер битумный (Технониколь №1) | 1 слой
|  |  | Сборный ж/б контрфорс | по проекту
Кровля: Парапет основной кровли (900мм от верха плиты покрытия) | НС-25 |  | Гидроизоляция 2-ой слой (Технониколь Унифлекс К ЭКП), масса 1 м²≥5 кг, теплостойкость ≥100°С | 1 слой | 7
|  |  | Гидроизоляция 1-ый слой (Технониколь Унифлекс П ЭПП), масса 1 м²≥4 кг, теплостойкость ≥100°С | 1 слой
|  |  | Праймер битумный (Технониколь №1) | 1 слой
|  |  | НС-14 (парапет кровли - трехслойная стеновая панель парапета заводской готовности), НС-10 (парапет кровли с сертифицированной системой навесного фасада "Cuuber") | по проекту
Кровля: Парапет в месте устройства деформационного шва между секциями разной этажности | НС-26 |  | Гидроизоляция 2-ой слой (Технониколь Унифлекс К ЭКП), масса 1 м²≥5 кг, теплостойкость ≥100°С | 1 слой | 467
|  |  | Гидроизоляция 1-ый слой (Технониколь Унифлекс П ЭПП), масса 1 м²≥4 кг, теплостойкость ≥100°С | 1 слой
|  |  | Праймер битумный (Технониколь №1) | 1 слой
|  |  | Цементно-стружечная плита, огрунтованная со всех сторон праймером битумным ТЕХНОНИКОЛЬ №01. Расход праймера - 250г/м² с каждой стороны листа, с дюбельным креплением | 10 |  | ГОСТ 26816-2016 | ЦСП-1 3200х1250х10
|  |  | Кирпич керамический полнотелый 250х120х65h, М200, F100, на растворе цементно-песчаном М75, группа горючести НГ | 250 |  | ГОСТ 530-2012 | КР-р-по 250х120х65/1НФ/200/2,0/100
|  |  | Утеплитель минераловатный (Технониколь ТЕХНОФАС ОПТИМА), ρ=110-130 кг/м³, предел прочности на сжатие не менее 30 кПа, λБ=0,044 Вт/м°С, группа горючести НГ | 200 |  | ГОСТ 32314-2012
|  |  | Монолитная ж/б стена | по проекту
Кровля: Надстройка | НС-27 |  | Облицовка плитами фиброцементными RAL 7044, группа горючести НГ | 8 | 490
|  |  | Навесная фасадная система с воздушным зазором | 82
|  |  | Утеплитель минераловатный (Технониколь ТЕХНОВЕНТ ПРОФ), ρ=90-110 кг/м³, λБ=0,044 Вт/м°С, группа горючести НГ, с дюбельным креплением | 50 |  | ГОСТ 32314-2012
|  |  | Утеплитель минераловатный (Технониколь ТЕХНОВЕНТ Н ПРОФ), ρ=40-50 кг/м³, λБ=0,043 Вт/м°С, группа горючести НГ, с дюбельным креплением | 100 |  | ГОСТ 32314-2012
|  |  | Кирпич керамический полнотелый 250х120х65h, М200, F100, на растворе цементно-песчаном М75, группа горючести НГ | 250 |  | ГОСТ 530-2012 | КР-р-по 250х120х65/1НФ/200/2,0/100
Кровля: Надстройка (300мм от верхней отметки пирога кровли), гидроизоляцию завести на 500мм от верхней отметки кровли с заведением на стену под утеплитель НС-27, НС-31 | НС-28 |  | Гидроизоляция 2-ой слой (Технониколь Унифлекс К ЭКП), масса 1 м²≥5 кг, теплостойкость ≥100°С | 1 слой | 440
|  |  | Гидроизоляция 1-ый слой (Технониколь Унифлекс П ЭПП), масса 1 м²≥4 кг, теплостойкость ≥100°С | 1 слой
|  |  | Праймер битумный (Технониколь №1) | 1 слой
|  |  | Цементно-стружечная плита, огрунтованная со всех сторон праймером битумным ТЕХНОНИКОЛЬ №01. Расход праймера - 250г/м² с каждой стороны листа, с дюбельным креплением | 10 |  | ГОСТ 26816-2016 | ЦСП-1 3200х1250х10
|  |  | Утеплитель минераловатный (Технониколь ТЕХНОРУФ В ЭКСТРА), ρ=155-185 кг/м³, предел прочности на сжатие не менее 65 кПа, λБ=0,046 Вт/м°С, группа горючести НГ | 40 |  | ГОСТ 32314-2012
|  |  | Утеплитель минераловатный (Технониколь ТЕХНОРУФ Н ОПТИМА), ρ=90-120 кг/м³, предел прочности на сжатие не менее 40 кПа, λБ=0,044 Вт/м°С, группа горючести НГ | 120 |  | ГОСТ 32314-2012
|  |  | Пароизоляция (Технониколь Бикрост П ХПП), масса 1 м² ≥2,7 кг, теплостойкость ≥80 °С или (Технониколь Биполь П ЭПП), масса 1 м² ≥3,0 кг, теплостойкость ≥85 °С. Марку пароизоляции применять в проекте в зависимости от периода монтажа кровельного пирога (летний/зимний) | 1 слой
|  |  | Праймер битумный (Технониколь №1) | 1 слой
|  |  | Цементно-стружечная плита, огрунтованная со всех сторон праймером битумным ТЕХНОНИКОЛЬ №01. Расход праймера - 250г/м² с каждой стороны листа, с дюбельным креплением | 10 |  | ГОСТ 26816-2016 | ЦСП-1 3200х1250х10
|  |  | Кирпич керамический полнотелый 250х120х65h, М200, F100, на растворе цементно-песчаном М75, группа горючести НГ | 250 |  | ГОСТ 530-2012 | КР-р-по 250х120х65/1НФ/200/2,0/100
Первый этаж: Наружные стены 1 этажа | НС-29 |  | Навесная фасадная система с воздушным зазором CUUBER для облицовки кирпичом: | - | 595/ 605/ 610
|  |  | - Кирпич лицевой керамический пустотелый 285х100х60h/ 285х110х60h/ 285х115х60h М150, F100, на растворе цементно-песчаном М100, группа горючести НГ | 100/ 110/ 115 |  | ГОСТ 530-2012 | КР-л-пу 285х100х60/1НФ/150/1,4/100 КР-л-пу 285х110х60/1НФ/150/1,4/100 КР-л-пу 285х115х60/1НФ/150/1,4/100
|  |  | - Воздушный зазор | 40
|  |  | - Мемрана ветрогидрозащитная, сопротивление воздухопроницанию не менее 1500 (м²·ч·Па)/кг, группа горючести НГ | 1 слой
|  |  | - Утеплитель минераловатный (Технониколь ТЕХНОВЕНТ СТАНДАРТ), ρ=72-88 кг/м³, λБ=0,042 Вт/м°С, группа горючести НГ, с дюбельным креплением | 200 |  | ГОСТ 32314-2012
|  |  | - Смесь клеевая для монтажа утеплителя (Технониколь 110) | 5
|  |  | Стена из ячеистого бетонного блока 600x250x250(h) D600, B3.5, F100 на растворе цементно-песчаном М75 | 250 |  | ГОСТ 31360-2007 | I/600х250х250/D600/B3,5/F100
|  |  | Слой штукатурный см. ЖД-ТА-РЕН-АР-ОП. Альбом строительных конструкций и материалов. Отделка помещений | см. ст. отделки
Кровля: Надстройка | НС-30 |  | Краска силиконовая фасадная (Технониколь 901) | 2 слоя | 165
|  |  | Штукатурка декоративная минеральная (Технониколь 301) | 5
|  |  | Грунтовка фасадная универсальная (Технониколь 010) | 1 слой
|  |  | Слой штукатурно-клеевой (Технониколь 210), армированный сеткой фасадной стеклотканевой щелочестойкой (Технониколь 2000) | 5
|  |  | Утеплитель минераловатный (Технониколь ТЕХНОФАС ОПТИМА), ρ=110-130 кг/м³, λБ=0,044 Вт/м°С, группа горючести НГ | 150 |  | ГОСТ 32314-2012
|  |  | Слой штукатурно-клеевой (Технониколь 210) | 5
|  |  | Грунтовка глубокого проникновения (Технониколь 020) | 2 слоя
|  |  | Монолитная ж/б стена | по проекту
Кровля: Надстройка | НС-31 |  | Краска силиконовая фасадная (Технониколь 901) | 2 слоя | 415
|  |  | Штукатурка декоративная минеральная (Технониколь 301) | 5
|  |  | Грунтовка фасадная универсальная (Технониколь 010) | 1 слой
|  |  | Слой штукатурно-клеевой (Технониколь 210), армированный сеткой фасадной стеклотканевой щелочестойкой (Технониколь 2000) | 5
|  |  | Утеплитель минераловатный (Технониколь ТЕХНОФАС ОПТИМА), ρ=110-130 кг/м³, λБ=0,044 Вт/м°С, группа горючести НГ | 150 |  | ГОСТ 32314-2012
|  |  | Слой штукатурно-клеевой (Технониколь 210) | 5
|  |  | Грунтовка глубокого проникновения (Технониколь 020) | 2 слоя
|  |  | Кирпич керамический полнотелый 250х120х65h, М200, F100, на цементно-песчаном растворе М75, группа горючести НГ | 250 |  | ГОСТ 530-2012 | КР-р-по 250х120х65/1НФ/200/2,0/100
Кровля: Надстройка, цоколь стены в месте устройства наружной лестницы на кровле (300мм от верхней отметки покрытия лестницы), гидроизоляцию завести на 500мм от верхней отметки покрытия лестницы с заведением на стену под утеплитель НС-19, НС-30 | НС-32 |  | Керамогранит с затиркой швов Церезит CE 89, предел прочности клеевого соединения при сдвиге ≥2.0 H/мм2, предел прочности на сжатие ≥45 H/мм2, класс затирки RGR2T | 8 | 189 | ГОСТ 13996-2019 |  | Допускается отклонение толщины керамогранита ±2мм
|  |  | Клей плиточный водостойкий Церезит CM 17 | 5 |  | ГОСТ Р 56387-2018
|  |  | Гидроизоляция полимерцементная эластичная Церезит CR 166 с прокладкой по углам водонепроницаемой ленты для герметизации швов Церезит CL 152 | 2 слоя
|  |  | Цементно-стружечная плита, огрунтованная со всех сторон праймером битумным ТЕХНОНИКОЛЬ №01. Расход праймера - 250г/м² с каждой стороны листа, с дюбельным креплением | 10 |  | ГОСТ 26816-2016 | ЦСП-1 3200х1250х10
|  |  | Утеплитель минераловатный (Технониколь ТЕХНОРУФ В ЭКСТРА), ρ=155-185 кг/м³, предел прочности на сжатие не менее 65 кПа, λБ=0,046 Вт/м°С, группа горючести НГ | 40 |  | ГОСТ 32314-2012
|  |  | Утеплитель минераловатный (Технониколь ТЕХНОРУФ Н ОПТИМА), ρ=90-120 кг/м³, предел прочности на сжатие не менее 40 кПа, λБ=0,044 Вт/м°С, группа горючести НГ | 120 |  | ГОСТ 32314-2012
|  |  | Пароизоляция (Технониколь Бикрост П ХПП), масса 1 м² ≥2,7 кг, теплостойкость ≥80 °С или (Технониколь Биполь П ЭПП), масса 1 м² ≥3,0 кг, теплостойкость ≥85 °С. Марку пароизоляции применять в проекте в зависимости от периода монтажа кровельного пирога (летний/зимний) | 1 слой
|  |  | Праймер битумный (Технониколь №1) | 1 слой
|  |  | Монолитная ж/б стена | по проекту
Кровля: Надстройка, цоколь стены в месте устройства наружной лестницы на кровле (300мм от верхней отметки покрытия лестницы), гидроизоляцию завести на 500мм от верхней отметки покрытия лестницы с заведением на стену под утеплитель НС-27, НС-31 | НС-33 |  | Керамогранит с затиркой швов Церезит CE 89, предел прочности клеевого соединения при сдвиге ≥2.0 H/мм2, предел прочности на сжатие ≥45 H/мм2, класс затирки RGR2T | 8 | 449 | ГОСТ 13996-2019 |  | Допускается отклонение толщины керамогранита ±2мм
|  |  | Клей плиточный водостойкий Церезит CM 17 | 5 |  | ГОСТ Р 56387-2018
|  |  | Гидроизоляция полимерцементная эластичная Церезит CR 166 с прокладкой по углам водонепроницаемой ленты для герметизации швов Церезит CL 152 | 2 слоя
|  |  | Цементно-стружечная плита, огрунтованная со всех сторон праймером битумным ТЕХНОНИКОЛЬ №01. Расход праймера - 250г/м² с каждой стороны листа, с дюбельным креплением | 10 |  | ГОСТ 26816-2016 | ЦСП-1 3200х1250х10
|  |  | Утеплитель минераловатный (Технониколь ТЕХНОРУФ В ЭКСТРА), ρ=155-185 кг/м³, предел прочности на сжатие не менее 65 кПа, λБ=0,046 Вт/м°С, группа горючести НГ | 40 |  | ГОСТ 32314-2012
|  |  | Утеплитель минераловатный (Технониколь ТЕХНОРУФ Н ОПТИМА), ρ=90-120 кг/м³, предел прочности на сжатие не менее 40 кПа, λБ=0,044 Вт/м°С, группа горючести НГ | 120 |  | ГОСТ 32314-2012
|  |  | Пароизоляция (Технониколь Бикрост П ХПП), масса 1 м² ≥2,7 кг, теплостойкость ≥80 °С или (Технониколь Биполь П ЭПП), масса 1 м² ≥3,0 кг, теплостойкость ≥85 °С. Марку пароизоляции применять в проекте в зависимости от периода монтажа кровельного пирога (летний/зимний) | 1 слой
|  |  | Праймер битумный (Технониколь №1) | 1 слой
|  |  | Цементно-стружечная плита, огрунтованная со всех сторон праймером битумным ТЕХНОНИКОЛЬ №01. Расход праймера - 250г/м² с каждой стороны листа , с дюбельным креплением | 10 |  | ГОСТ 26816-2016 | ЦСП-1 3200х1250х10
|  |  | Кирпич керамический полнотелый 250х120х65h, М200, F100, на цементно-песчаном растворе М75, группа горючести НГ | 250 |  | ГОСТ 530-2012 | КР-р-по 250х120х65/1НФ/200/2,0/100
Первый этаж: Деформационные швы на кровле пристроенных к первому этажу помещений, лестничных клеток, рампы | НС-34 |  | Гидроизоляция 2-ой слой (Технониколь Унифлекс К ЭКП), масса 1 м²≥5 кг, теплостойкость ≥100°С | 1 слой | 670
|  |  | Гидроизоляция 1-ый слой (Технониколь Унифлекс П ЭПП), масса 1 м²≥4 кг, теплостойкость ≥100°С | 1 слой
|  |  | Праймер битумный (Технониколь №1) | 1 слой
|  |  | Цементно-стружечная плита, огрунтованная со всех сторон праймером битумным ТЕХНОНИКОЛЬ №01. Расход праймера - 250г/м² с каждой стороны листа | 10 |  | ГОСТ 26816-2016 | ЦСП-1 3200х1250х10
|  |  | Кирпич керамический полнотелый 250х120х65h, М200, F100, на растворе цементно-песчаном М75, группа горючести НГ | 250 |  | ГОСТ 530-2012 | КР-р-по 250х120х65/1НФ/200/2,0/100
|  |  | Утеплитель минераловатный (Технониколь ТЕХНОФАС ОПТИМА), ρ=110-130 кг/м³, предел прочности на сжатие не менее 30 кПа, λБ=0,044 Вт/м°С, группа горючести НГ | 400 |  | ГОСТ 32314-2012
|  |  | Пароизоляция (Технониколь Бикрост П ХПП), масса 1 м² ≥2,7 кг, теплостойкость ≥80 °С или (Технониколь Биполь П ЭПП), масса 1 м² ≥3,0 кг, теплостойкость ≥85 °С. Марку пароизоляции применять в проекте в зависимости от периода монтажа кровельного пирога (летний/зимний) | 1 слой
|  |  | Праймер битумный (Технониколь №1) | 1 слой
|  |  | Монолитная ж/б стена | по проекту
Подземный этаж: Утепление под наружными витражными конструкциями входных групп | НС-35.1 |  | Обратная засыпка | - | 186
|  |  | Мембрана защитная (Технониколь PLANTER standard) | 8
|  |  | Пенополистирол экструдированный (Технониколь CARBON PROF), прочность на сжатие при 10% линейной деформации ≥0,25 Мпа, λБ=0,036 Вт/мК | 70 |  | ГОСТ 32310-2020
|  |  | Мастика битумная приклеивающая (Технониколь №27) | 1 слой
|  |  | Пенополистирол экструдированный (Технониколь CARBON PROF), прочность на сжатие при 10% линейной деформации ≥0,25 Мпа, λБ=0,036 Вт/мК | 100 |  | ГОСТ 32310-2020
|  |  | Мастика битумная приклеивающая (Технониколь №27) | 1 слой
|  |  | Гидроизоляция (Технониколь Техноэласт Фундамент П ЭПП или Техноэласт Альфа ЭПП (при наличии радоновой опасности согласно инженерно-экологическим изысканиям)) | 1 слой
|  |  | Гидроизоляция (Технониколь Техноэласт Фундамент П ЭПП) | 1 слой
|  |  | Праймер битумный (Технониколь №1) | 1 слой
|  |  | Монолитная ж/б стена | по проекту
Подземный этаж: Утепление под порогами в наружных витражных конструкциях входных групп | НС-35.2 |  | Обратная засыпка | - | 186
|  |  | Мембрана защитная (Технониколь PLANTER standard) | 8
|  |  | Утеплитель плиты из пеностекла ρ=121-140 кг/м³, предел прочности на сжатие ≥1 Мпа, λБ=0,048 Вт/м°С, группа горючести НГ | 170 |  | ГОСТ 33949-2016
|  |  | Клей двухкомпонентный полимерный (БМ 92) | 1 слой
|  |  | Гидроизоляция (Технониколь Техноэласт Фундамент П ЭПП или Техноэласт Альфа ЭПП (при наличии радоновой опасности согласно инженерно-экологическим изысканиям)) | 1 слой
|  |  | Гидроизоляция (Технониколь Техноэласт Фундамент П ЭПП) | 1 слой
|  |  | Праймер битумный (Технониколь №1) | 1 слой
|  |  | Монолитная ж/б стена | по проекту
Подземный этаж: Утепление под навесной фасадной системой | НС-36 |  | Обратная засыпка | - | 376
|  |  | Мембрана защитная (Технониколь PLANTER standard) | 8
|  |  | Пенополистирол ППС25, ρ=25,1-35,0 кг/м3 | 260 |  | ГОСТ 15588-2014
|  |  | Мастика битумная приклеивающая (Технониколь №27) | 1 слой
|  |  | Пенополистирол экструдированный (Технониколь CARBON PROF), прочность на сжатие при 10% линейной деформации ≥0,25 Мпа, λБ=0,036 Вт/мК | 100 |  | ГОСТ 32310-2020
|  |  | Мастика битумная приклеивающая (Технониколь №27) | 1 слой
|  |  | Гидроизоляция (Технониколь Техноэласт Фундамент П ЭПП или Техноэласт Альфа ЭПП (при наличии радоновой опасности согласно инженерно-экологическим изысканиям)) | 1 слой
|  |  | Гидроизоляция (Технониколь Техноэласт Фундамент П ЭПП) | 1 слой
|  |  | Праймер битумный (Технониколь №1) | 1 слой
|  |  | Монолитная ж/б стена | по проекту
Первый этаж: Свисающий участок кладки навесной фасадной системы козырька входной группы в МОП | НС-37 |  | Навесная фасадная система с воздушным зазором CUUBER для облицовки кирпичом: | - | 100/ 110/ 115
|  |  | - Кирпич лицевой керамический пустотелый 285х100х60h/ 285х110х60h/ 285х115х60h М150, F100, на растворе цементно-песчаном М100, группа горючести НГ | 100/ 110/ 115 |  | ГОСТ 530-2012 | КР-л-пу 285х100х60/1НФ/150/1,4/100 КР-л-пу 285х110х60/1НФ/150/1,4/100 КР-л-пу 285х115х60/1НФ/150/1,4/100
|  |  | Запотолочное пространство козырька | -
Кровля: Вертикальный участок на перепаде кровли | НС-38 |  | Гидроизоляция 2-ой слой (Технониколь Унифлекс К ЭКП), масса 1 м²≥5 кг, теплостойкость ≥100°С | 1 слой | 184
|  |  | Гидроизоляция 1-ый слой (Технониколь Унифлекс П ЭПП), масса 1 м²≥4 кг, теплостойкость ≥100°С | 1 слой
|  |  | Усиление гидроизоляция (Технониколь Техноэласт П ЭПП), масса 1 м²≥4 кг, теплостойкость ≥100°С | 1 слой
|  |  | Праймер битумный (Технониколь №1) | 1 слой
|  |  | Цементно-стружечная плита, огрунтованная со всех сторон праймером битумным ТЕХНОНИКОЛЬ №01. Расход праймера - 250г/м² с каждой стороны листа, с дюбельным креплением | 10 |  | ГОСТ 26816-2016 | ЦСП-1 3200х1250х10
|  |  | Утеплитель минераловатный (Технониколь ТЕХНОРУФ В ЭКСТРА), ρ=155-185 кг/м³, предел прочности на сжатие не менее 65 кПа, λБ=0,046 Вт/м°С, группа горючести НГ | 40 |  | ГОСТ 32314-2012
|  |  | Утеплитель минераловатный (Технониколь ТЕХНОРУФ Н ОПТИМА), ρ=90-120 кг/м³, предел прочности на сжатие не менее 40 кПа, λБ=0,044 Вт/м°С, группа горючести НГ | 120 |  | ГОСТ 32314-2012
|  |  | Пароизоляция (Технониколь Бикрост П ХПП), масса 1 м² ≥2,7 кг, теплостойкость ≥80 °С или (Технониколь Биполь П ЭПП), масса 1 м² ≥3,0 кг, теплостойкость ≥85 °С. Марку пароизоляции применять в проекте в зависимости от периода монтажа кровельного пирога (летний/зимний) | 1 слой
|  |  | Праймер битумный (Технониколь №1) | 1 слой
|  |  | Монолитная ж/б стена | по проекту
Кровля: Стены вентшахт из сэндвич-панелей | НС-39 |  | Стеновая трёхслойная сэндвич-панель с утеплителем из минераловатного базальтового волокна | 50 | 50
|  |  | Металлокаркас укрытия вентшахты, см.КМ | -
Кровля: Стены технадстройки примыкающие к покрытию вентшахт (на высоту 300мм от верхней отметки покрытия вентшахты) | НС-40 |  | Гидроизоляция 2-ой слой (Технониколь Унифлекс К ЭКП), масса 1 м²≥5 кг, теплостойкость ≥100°С | 1 слой | 170
|  |  | Гидроизоляция 1-ый слой (Технониколь Унифлекс П ЭПП), масса 1 м²≥4 кг, теплостойкость ≥100°С | 1 слой
|  |  | Праймер битумный (Технониколь №1) | 1 слой
|  |  | Цементно-стружечная плита, огрунтованная со всех сторон праймером битумным ТЕХНОНИКОЛЬ №01. Расход праймера - 250г/м² с каждой стороны листа, с дюбельным креплением | 10 |  | ГОСТ 26816-2016 | ЦСП-1 3200х1250х10
|  |  | Утеплитель минераловатный (Технониколь ТЕХНОВЕНТ ПРОФ), ρ=90-110 кг/м³, λБ=0,044 Вт/м°С, группа горючести НГ, с дюбельным креплением | 50 |  | ГОСТ 32314-2012
|  |  | Утеплитель минераловатный (Технониколь ТЕХНОВЕНТ Н ПРОФ), ρ=40-50 кг/м³, λБ=0,043 Вт/м°С, группа горючести НГ, с дюбельным креплением | 100 |  | ГОСТ 32314-2012
|  |  | Пароизоляция (Технониколь Бикрост П ХПП), масса 1 м² ≥2,7 кг, теплостойкость ≥80 °С или (Технониколь Биполь П ЭПП), масса 1 м² ≥3,0 кг, теплостойкость ≥85 °С. Марку пароизоляции применять в проекте в зависимости от периода монтажа кровельного пирога (летний/зимний) | 1 слой
|  |  | Праймер битумный (Технониколь №1) | 1 слой
|  |  | Монолитная ж/б стена | по проекту

## Лист изменений
Дата | Марка | Содержание изменения
2022-12-08 | НС-27 | Аннулирован
2022-12-08 | НС-20 | Откорректировано место применения
2022-12-08 | НС-22 | Откорректировано место применения
2022-12-14 | НС-3.Х.Х | Окорректирована марка с НС-3 на НС-3.Х.Х
2022-12-29 | НС-6 | Откорректировано место применения
2022-12-29 | НС-7 | Откорректировано место применения
2022-12-29 | НС-8 | Откорректировано место применения
2022-12-29 | НС-27 | Добавлен новый тип стены. под маркой ранее исключенного типа НС-27. Кровля: Надстройка
2022-12-29 | НС-6 | Откорректирована общая толщина стены
2023-03-24 | НС-16.2 | Увеличена толщина стены за счет увеличения толщины утеплителя
2023-04-25 | НС-28 | Добавлен новый тип стены. Надстройка (300мм от верхней отметки пирога кровли)
2023-04-25 | НС-29 | Добавлен новый тип стены. Первый этаж: Помещения МОП. ЦИН. ОДС. БКТ (тамбур). технические помещения. помещение охраны
2023-04-26 | НС-16.3 | Добавлен новый тип стены с толщиной утеплителя 200мм. Боковые стены квартирных лоджий (примыкание к комнате. примыкание к ллу)
2023-04-26 | НС-3.Х.Х. НС-10.Х.Х. НС-11.Х.Х | Откорректировано место применения. толщины слоев и общая толщна.
2023-07-17 | НС-9. НС-10.Х.Х | Откорректировано место применения
2023-07-20 | НС-3.Х.Х. НС-11.Х.Х | Для стен основного фасада здания с общей толщиной утеплителя 200мм. утеплитель выполнен в 2 слоя 50мм и 150мм. Откорректированно место применения.
2023-07-20 |  | В столбце Наименование материалов конструкции добавлено указание группы горючести применяемых материалов: минераловатного утеплителя. пеностекла. ветрогидрозащитной мембраны и кирпича
2023-07-20 |  | На лист ОД добавлены: Ведомость основных комплектов типовых решений. Ведомость ссылочных документов комплекта НК.С и условные обозначения по ГОСТ
2023-08-17 | НС-16.1 - НС-16.3. НС-18.1. НС-18.2 | В столбце Наименование материалов конструкции удалены слои наружной отделки стен. даны ссылки на ЖД-ТА-РЕН-АР-ОП. Альбом строительных конструкций и материалов. Отделка помещений.
2023-08-17 | НС-1 - НС-5. НС-8 - НС-11. НС-13. НС-29 | Откорректированы условные обозначения на эскизе
2023-08-17 | НС-30. НС-31 | Добавлены новые типы стен Кровля: Надстройка
2023-08-17 | НС-21 | Откорректировано Наименование материалов конмтрукции: - Краска силиконовая фасадная (Технониколь 901) - Штукатурка декоративная минеральная (Технониколь 301)
2023-10-06 |  | Откорректированы толщины слов в пирогах
2024-01-12 | НС-3.Х.Х. НС-10.Х.Х. НС-11.Х.Х. НС-20. НС-28. НС-9 | Откорректирована место применения
2024-01-15 | НС-11.Х.Х | Откорректирована толщина слоя лицевого кирпича и воздушного зазора
2024-01-23 | НС-22. НС-28 | Откорректирован состав конструкций: Исключен слой клеевой смеси для монтажа утеплителя (Технониколь 110). добавлен слой Цементно-стружечная плита. огрунтованная с двух сторон праймером битумным ТЕХНОНИКОЛЬ №01. Расход праймера - 250г/м² с каждой стороны листа. с дюбельным креплением. Откорректирован эскиз
2024-02-08 | НС-32 - НС-40 | Добавлены новые типы стен
2024-02-20 | НС-12 | Откорректирована толщина слоя лицевого кирпича и ц/п раствора
13.05.2024 |  | Откорректирован состав конструкции: Откорректированы теплотехнические харрактеристики утеплителя согласно обновленным ТЛ
2024-06-26 | НС-32, НС-33 | Откорректировано примечание в стенх с финишным слоем из керамогранитной плитки: Допускается отклонение толщины керамогранита ±2мм
2024-06-26 | НС-9, НС-10.Х.Х, НС-11.Х.Х, НС-12, НС-15, НС-29 | Откорректирована толщина лицевого пустотелого кирпича. Откорректирована толщина воздушного зазора в стенах с лицевым полнотелым кирпичом
2024-07-10 | НС-9, НС-10.Х.Х, НС-11.Х.Х, НС-12, НС-15, НС-29 | Откорректирована толщина лицевого пустотелого кирпича. Откорректирована толщина воздушного зазора в стенах с лицевым полнотелым кирпичом