## Внутренние стены. Версия 3
СОСТАВ КОНСТРУКЦИЙ. ВНУТРЕННИЕ НЕНЕСУЩИЕ СТЕНЫ И ПЕРЕГОРОДКИ. ВЕРСИЯ 3
Место применения | Марка | Эскиз | Общая толщина,мм | Наименование материалов конструкции | Требуемые тех. характеристики | Нормативные документы | Марка материала
Подземный этаж : Внутренние стены и перегородки: Инженерные помещения, помещения автостоянки, шахты КДУ, воздухозаборные шахты. Первый этаж: Облицовка стен, зашивка коммуникаций: Транзитные коммуникации типового этажа в БКТ (Ф3.5, Ф4.3) и ОДС (при отсутствии возможности выполнения из ячеистого бетонного блока толщ. 200мм). Чердак: Внутренние стены и перегородки: Разделение технического пространства на зоны, обслуживаемые одной вытяжной шахтой ОВ, зашивки инженерных шахт ОВ Кровля, технадстройка: Внутренние стены и перегородки: Зашивки инженерных шахт ОВ, стена между машинным помещением лифтов и помещением СС | ВС-1 |  | 120 | Стены и перегородки из кирпича полнотелого 250x120x65(h), М100, F50 на цементно-песчаном растворе М75 - 120мм |  | ГОСТ 530-2012 Кирпич и камень керамические. Общие технические условия | КР-р-по 250х120х65/1НФ/100/2,0/50
Подземный этаж: Внутренние стены и перегородки: Инженерные помещения, помещения и пожарные отсеки автостоянки, шахты КДУ, воздухозаборные шахты. Первый этаж: Внутренние стены и перегородки: Тамбур ОДС, тамбур ЦИН (при необходимости устройства промежуточного перекрытия) Чердак: Внутренние стены и перегородки: Разделение технического пространства на пожарные отсеки, лестница из техпространства на кровлю Кровля, технадстройка: Внутренние стены и перегородки: Лестница эвакуационная, лестница из техпространства на кровлю | ВС-2 |  | 250 | Стены и перегородки из кирпича полнотелого 250x120x65(h), М100, F50 на цементно-песчаном растворе М75 - 250мм |  | ГОСТ 530-2012 Кирпич и камень керамические. Общие технические условия | КР-р-по 250х120х65/1НФ/100/2,0/50
Подземный этаж: Облицовка стен, зашивка коммуникаций: Венткамера, ИТП. Насосная, Насосная АПТ расположенные под помещениями БКТ (Ф3.5, Ф4.3) и ОДС | ВС-3 |  | 90 | Звукоизоляционная каркасная облицовка стен на металлическом каркасе (профиль ПП 60/27) с применением креплений Виброфлекс КС - 50 мм, с звукопоглощающими плитами на базальтовой основе (Шуманет-БМ) ρ=47 кг/м³ - 50мм, с зашивкой одним листом акустического триплекса Саундлайн-dB и одним листом Gyproc AKU-line |  | ASP-601-0921 Альбом инженерных решений "Звукоизолирующие конструкции", компания Акустик Групп | AG.L-405 Облицовка на каркасе ПП 60/27 с применением креплений Виброфлекс-КС
Подземный этаж: Внутреннее утепление: Утепление воздухозаборных шахт ОВ Первый этаж: Внутреннее утепление: Звукоизоляция Л/К (продолжение звукоизоляции стены смежной с квартирами на типовых этажах), тамбуров БКТ (Ф3.5, Ф4.3) и ОДС, утепление воздухозаборных шахт ОВ, утепление стен за зашивкой ВС-9 в 1м тамбуре МОП, утепление стен техпространства над рампой Типовой этаж: Внутреннее утепление: Звукоизоляция Л/К (стена смежная с квартирой), утепление тамбура (перед переходным балконом) | ВС-4 |  | 105 | Утеплитель минераловатный (Технониколь ТЕХНОФАС ДЕКОР) ρ=90-110 кг/м³, λБ=0,044 Вт/м°С, предел прочности на отрыв не менее 15 кПа - 100 мм на клею (Технониколь 110) - 5 мм, |  | ГОСТ Р 54359-2017, ТУ 5762-017-74182181-2015, ГОСТ 32314-2012
Подземный этаж: Внутреннее утепление: Утепление Л/К спусков в подземный этаж, утепление рампы Первый этаж: Внутреннее утепление: Утепление Л/К спусков в подз. этаж, утепление стен между электрощитовой и с/у (со стороны электрощитовой), утепление Ж/Б конструкций выше наружной витражной конструкции западающей входной группы, утепление стен лестницы в техпространство над рампой | ВС-5 |  | 55 | Утеплитель минераловатный (Технониколь ТЕХНОФАС ДЕКОР) ρ=90-110 кг/м³, λБ=0,044 Вт/м°С, предел прочности на отрыв не менее 15 кПа - 50 мм на клею (Технониколь 110) - 5 мм, |  | ГОСТ Р 54359-2017, ТУ 5762-017-74182181-2015, ГОСТ 32314-2012
Первый этаж: Внутренние стены и перегородки: Стены между помещениями МОП, БКТ (Ф3.5, Ф4.3) и ОДС; транзитные коммуникации типового этажа в БКТ (Ф3.5, Ф4.3) и ОДС; шахты дымоудаления. Типовой этаж: Внутренние стены и перегородки: Межкомнатные стены и перегородки | ВС-6 |  | 200 | Стены и перегородки из ячеистого бетонного блока 600x200x250(h) на клею - 200мм | не менее 48 Дб | ГОСТ 31360-2007 Изделия стеновые неармированные из ячеистого бетона автоклавного твердения. Технические условия | Блок I/600х200х250/D600/B3,5/F100
Первый этаж: Внутренние стены и перегородки: Перегородки с/у, ПУИ консьержа, БКТ (Ф3.5), с/у, ПУИ и душевой ОДС | ВС-7 |  | 125 | Перегородки (тип С 112) на металлическом каркасе (профиль ПН 75х40 и ПС 75х50), с заполнением плитами из стеклянного штапельного волокна (КНАУФ Инсулейшн марка AS) ρ=15 (±5%) кг/м³ - 50 мм, с зашивкой 2 листами ГСП-Н2 - 12,5 мм с двух сторон | не менее 45 Дб | "Комплектные системы Кнауф перегородки поэлементной сборки из гипсовых и строительных плит на металлическом и деревянных каркасах для жилых, общественных и производственных зданий" Выпуск 5 Серия 1.031.9-2.07; Звукоизоляция - ТУ 5762-001-73090654-2009 с изм. 1,2,3,4; ГОСТ 10499-95 | С 112 Перегородка с двухслойными обшивками из КНАУФ-листов на одинарном металлическом каркасе
Первый этаж: Внутренние стены и перегородки: Перегородки помещений БКТ (Ф3.5) и ОДС | ВС-8 |  | 125 | Перегородки (тип С 112) на металлическом каркасе (профиль ПН 75х40 и ПС 75х50), с заполнением плитами из стеклянного штапельного волокна (КНАУФ Инсулейшн марка AS) ρ=15 (±5%)кг/м³ - 50 мм, с зашивкой 2 листами ГСП-А - 12,5 мм с двух сторон | не менее 45 Дб | "Комплектные системы Кнауф перегородки поэлементной сборки из гипсовых и строительных плит на металлическом и деревянных каркасах для жилых, общественных и производственных зданий" Выпуск 5 Серия 1.031.9-2.07; Звукоизоляция - ТУ 5762-001-73090654-2009 с изм. 1,2,3,4; ГОСТ 10499-95 | С 112 Перегородка с двухслойными обшивками из КНАУФ-листов на одинарном металлическом каркасе
Первый этаж: Облицовка стен, зашивка коммуникаций: Зашивка инженерных коммуникаций в МОП, БКТ (Ф3.5) и ОДС, перегородка за зашивкой для разделения ИОС | ВС-9 |  | 100 | Облицовка (тип С 626) на металлическом каркасе (профиль ПН 75х40 и ПС 75х50) - 75 мм, с зашивкой 2 листами ГСП-Н2 - 12,5 мм |  | "Комплектные системы Кнауф облицовки поэлементной сборки из гипсовых строительных плит ограждающих конструкций для жилых, общественных и производственных зданий" Выпуск 3 серия 1.073.9-2.08 год выпуска 2015; ГСП-А ГСП-Н2 по ГОСТ 32614-2012 | С 626 Двухслойная облицовка из КНАУФ-листов на металлическом каркасе, отнесенном от базовой стены С 626. Комплектная система КНАУФ
Первый этаж: Внутреннее утепление: Утепление Ж/Б конструкций выше наружной витражной конструкции западающей входной группы под отделку керамогранитом (в запотолочном пространстве без отделки керамогранитом) | ВС-11 |  | 75 | Облицовка стен (тип С 626) на металлическом каркасе (профиль ПН 50х40 и ПС 50х50), с заполнением утеплителем минераловатным (Технониколь ТЕХНОФАС ДЕКОР) ρ=90-110 кг/м³, λБ=0,044 Вт/м°С, R на отрыв не менее 15 кПа - 50 мм, зашивкой 2 листами ГСП-А - 12,5 мм |  | "Комплектные системы Кнауф облицовки поэлементной сборки из гипсовых строительных плит ограждающих конструкций для жилых, общественных и производственных зданий" Выпуск 3 серия 1.073.9-2.08 год выпуска 2015; ГОСТ Р 54359-2017, ТУ 5762-017-74182181-2015, ГОСТ 32314-2012 | С 626 Двухслойная облицовка из КНАУФ-листов на металлическом каркасе, отнесенном от базовой стены С 626. Комплектная система КНАУФ
Первый этаж: Облицовка и утепление стен, зашивка коммуникаций: Утепленная зашивка коммуникаций в 1м тамбуре МОП, утепление стен в тамбуре мусорокамеры и 1м тамбуре МОП | ВС-12 |  | 125 | Облицовка стен (тип С 626) на металлическом каркасе (профиль ПН 100х40 и ПС 100х50), с заполнением утеплителем минераловатным (Технониколь ТЕХНОФАС ДЕКОР) ρ=90-110 кг/м³, λБ=0,044 Вт/м°С, R на отрыв не менее 15 кПа - 100 мм, зашивкой 2 листами ГСП-Н2 - 12,5 мм |  | "Комплектные системы Кнауф облицовки поэлементной сборки из гипсовых строительных плит ограждающих конструкций для жилых, общественных и производственных зданий" Выпуск 3 серия 1.073.9-2.08 год выпуска 2015; ГОСТ Р 54359-2017, ТУ 5762-017-74182181-2015, ГОСТ 32314-2012 | С 626 Двухслойная облицовка из КНАУФ-листов на металлическом каркасе, отнесенном от базовой стены С 626. Комплектная система КНАУФ
Первый этаж: Облицовка стен, зашивка коммуникаций: Зашивка в нише под радиатор за прибором отопления | ВС-13 |  | 100 | Облицовка (тип С 626) на металлическом каркасе (профиль ПН 75х40 и ПС 75х50) - 75 мм, с зашивкой 2 листами ЦСП - 12 мм |  | ГОСТ 26816-2016 Плиты цементно-стружечные. Технические условия | по типу С 626 Двухслойная облицовка из КНАУФ-листов на металлическом каркасе, отнесенном от базовой стены С 626. Комплектная система КНАУФ, ГОСТ 26816-2016
Первый этаж: Внутренние стены и перегородки: Стены между помещениями МОП, БКТ (Ф3.5, Ф4.3) и ОДС Типовой этаж: Внутренние стены и перегородки: Межквартирные стены, стены между коридором и квартирой | ВС-16 |  | 250 | Стены и перегородки из ячеистого бетонного блока 600x250x250(h) на клею - 250мм | не менее 52 Дб | ГОСТ 31360-2007 Изделия стеновые неармированные из ячеистого бетона автоклавного твердения. Технические условия | Блок I/600х250х250/D6 00/B3,5/F100
Первый этаж: Внутренние стены и перегородки: Внутренние перегородки шахт Типовой этаж: Внутренние стены и перегородки: Зашивки шахт дымоудаления, тамбур, помещение ствола мусоропровода, лифтовый холл Чердак: Внутренние стены и перегородки: Разделение технического пространства на зоны обслуживаемые одной вытяжной шахтой ОВ, зашивки инженерных шахт ОВ Кровля, технадстройка: Внутренние стены и перегородки: Зашивки инженерных шахт ОВ, стена между машинным помещением лифтов и помещением СС | ВС-17 |  | 100 | Стены и перегородки из ячеистого бетонного блока 600x100x250(h) на клею - 100мм |  | ГОСТ 31360-2007 Изделия стеновые неармированные из ячеистого бетона автоклавного твердения. Технические условия | Блок I/600х100х250/D6 00/B3,5/F100
Типовой этаж: Облицовка стен, зашивка коммуникаций: Зашивка инженерных коммуникаций в межквартирном коридоре | ВС-18 |  | 75 | Облицовка (тип С 626) на металлическом каркасе (профиль ПН 50х40 и ПС 50х50) - 50 мм, с зашивкой 2 листами ГСП-А - 12,5 мм |  | "Комплектные системы Кнауф облицовки поэлементной сборки из гипсовых строительных плит ограждающих конструкций для жилых, общественных и производственных зданий" Выпуск 3 серия 1.073.9-2.08 год выпуска 2015; ГСП-А ГСП-Н2 по ГОСТ 32614-2012 | С 626 Двухслойная облицовка из КНАУФ-листов на металлическом каркасе, отнесенном от базовой стены С 626. Комплектная система КНАУФ
Типовой этаж: Внутренние стены и перегородки: Допускается применение перегородки между: с/у и холлом; с/у и кухней; комнатой и холлом; кухней и холлом Облицовка стен, зашивка коммуникаций: Огнестойкие зашивки инженерных коммуникаций в межквартирном коридоре | ВС-19 |  | 80 | Плита гипсовая пазогребневая (полнотелая, влагостойкая) | не менее 43 Дб | ГОСТ 6428-2018; "ВОЛМА-плиты" Конструкции с применением гипсовых пазогребневых плит. Шифр М 8.22-2 / 2018 Часть 1, СП 55-103-2004 | ПлГН1 - 667х500х80, полн, A, D
Типовой этаж: Внутренние стены и перегородки: Межкомнатные стены и перегородки | ВС-20 |  | 100 | Плита гипсовая пазогребневая (полнотелая, влагостойкая) - 100 мм | не менее 43 Дб | ГОСТ 6428-2018; "ВОЛМА-плиты" Конструкции с применением гипсовых пазогребневых плит. Шифр М 8.22-2 / 2018 Часть 1, СП 55-103-2004 | ПлГН1 - 667х500х100, полн, A, D
Типовой этаж: Внутренние стены и перегородки: Перегородки из ячеистого бетонного блока ВС-6/ВС-16 с маленькими заплечиками (менее 150мм) дверных проемов | ВС-21 |  | 234/284* | Облицовка (тип С 626) на металлическом каркасе (профиль ПН 75х40 и ПС 75х50) - 75 мм, с зашивкой 2 листами ГСП-А - 12,5 мм и облицовка (тип С 626) на металлическом каркасе (профиль ПН 75х40 и ПС 75х50) - 75 мм с заполнением плитами из стеклянного штапельного волокна (КНАУФ Инсулейшн марка AS) ρ=15 (±5%) кг/м³ - 50 мм, с зашивкой 2 листами ГСП-А - 12,5 мм Между облицовками выполнить воздушный зазор - 34мм/84мм* * - облицовки заплечика выполняются в одной плоскости с черновой отделкой основной стены, общая толщина заплечика регулируется воздушным зазором | не менее 47 Дб | "Комплектные системы Кнауф облицовки поэлементной сборки из гипсовых строительных плит ограждающих конструкций для жилых, общественных и производственных зданий" Выпуск 3 серия 1.073.9-2.08 год выпуска 2015; ГСП-А ГСП-Н2 по ГОСТ 32614-2012: Звукоизоляция - ТУ 5762-001-73090654-2009 с изм. 1,2,3,4 | С 626 Двухслойная облицовка из КНАУФ-листов на металлическом каркасе, отнесенном от базовой стены С 626. Комплектная система КНАУФ
Типовой этаж: Внутренние стены и перегородки: Перегородки из ПГП ВС-20 с маленькими заплечиками (менее 200мм) дверных проемов | ВС-22 |  | 100 | Перегородки (тип С 112) на металлическом каркасе (профиль ПН 50х40 и ПС 50х50), с заполнением плитами из стеклянного штапельного волокна (КНАУФ Инсулейшн марка AS) ρ=15 (±5%) кг/м³ - 50 мм, с зашивкой 2 листами ГСП-А - 12,5 мм с двух сторон | не менее 47 Дб | "Комплектные системы Кнауф перегородки поэлементной сборки из гипсовых и строительных плит на металлическом и деревянных каркасах для жилых, общественных и производственных зданий" Выпуск 5 Серия 1.031.9-2.07; Звукоизоляция - ТУ 5762-001-73090654-2009 с изм. 1,2,3,4; ГОСТ 10499-95 | С 112 Перегородка с двухслойными обшивками из КНАУФ-листов на одинарном металлическом каркасе
Типовой этаж: Облицовка стен, зашивка коммуникаций: Зашивка инженерных коммуникаций в с/у квартир (в строительном исполнении) | ВС-23 |  | 52.5 | Облицовка (тип С 623) на отнесенном металлическом каркасе (профиль ПН 28х27 и ПП 60х27), с зашивкой 2 листами ГСП-Н2 - 12,5 мм (не далее 100 мм от стены) |  | "Комплектные системы Кнауф облицовки поэлементной сборки из гипсовых строительных плит ограждающих конструкций для жилых, общественных и производственных зданий" Выпуск 3 серия 1.073.9-2.08 год выпуска 2015; ГОСТ 32614-2012 | С 623 Однослойная или двухслойная облицовка из КНАУФ-листов на металлическом каркасе, закрепленном на базовой стене С 623. Комплектная система КНАУФ
Типовой этаж: Облицовка стен, зашивка коммуникаций: Зашивка инженерных коммуникаций в с/у квартир (в строительном исполнении) | ВС-24 |  | 75 | Облицовка (тип С 626) на металлическом каркасе (профиль ПН 50х40 и ПС 50х50) - 50 мм, с зашивкой 2 листами ГСП-Н2 - 12,5 мм |  | "Комплектные системы Кнауф облицовки поэлементной сборки из гипсовых строительных плит ограждающих конструкций для жилых, общественных и производственных зданий" Выпуск 3 серия 1.073.9-2.08 год выпуска 2015; ГОСТ 32614-2012 | С 626 Двухслойная облицовка из КНАУФ-листов на металлическом каркасе, отнесенном от базовой стены С 626. Комплектная система КНАУФ
Зашивка СТМ: Облицовка стен, зашивка коммуникаций: Зашивка кабины СТМ со стороны коридора | ВС-26 |  | 75 | Облицовка стен по существующему металлическому каркасу СТМ, с заполнением плитами из стеклянного штапельного волокна (КНАУФ Инсулейшн марка AS) ρ=15 (±5%) кг/м³ - 50 мм, с зашивкой 2 листами ГСП-А - 12,5 мм |  | "Комплектные системы Кнауф облицовки поэлементной сборки из гипсовых строительных плит ограждающих конструкций для жилых, общественных и производственных зданий" Выпуск 3 серия 1.073.9-2.08 год выпуска 2015; ГОСТ 32614-2012; Звукоизоляция - ТУ 5762-001-73090654-2009 с изм. 1,2,3,4
Зашивка СТМ: Облицовка стен, зашивка коммуникаций: Зашивка выше потолочной панели кабины СТМ со стороны коридора | ВС-27 |  | 75 | Облицовка стен (тип С 626) на металлическом каркасе (профиль ПН 50х40 и ПС 50х50), с заполнением плитами из стеклянного штапельного волокна (КНАУФ Инсулейшн марка AS) ρ=15 (±5%) кг/м³ - 50 мм с гидро-ветрозащитной паропроницаемой мембраной, с зашивкой 2 листами ГСП-А - 12,5 мм |  | "Комплектные системы Кнауф облицовки поэлементной сборки из гипсовых строительных плит ограждающих конструкций для жилых, общественных и производственных зданий" Выпуск 3 серия 1.073.9-2.08 год выпуска 2015; ГОСТ 32614-2012; Звукоизоляция - ТУ 5762-001-73090654-2009 с изм. 1,2,3,4 | С 626 Двухслойная облицовка из КНАУФ-листов на металлическом каркасе, отнесенном от базовой стены С 626. Комплектная система КНАУФ
Типовой этаж: Облицовка стен, зашивка коммуникаций: Зашивка для шкафов УЭРВ | ВС-28 |  | 25 | Зашивка 2 листами ГСП-А - 12,5 мм |  | ГОСТ 32614-2012 Плиты гипсовые строительные. Технические условия
Первый и типовой этажи: Внутренние стены и перегородки: Стены между монолитными ж/б пилонами 300мм | ВС-30 |  | 305 | Стены и перегородки из ячеистых бетонных блоков 600x200x250(h)-200мм и 600x100x250(h)-100мм на клею |  | ГОСТ 31360-2007 Изделия стеновые неармированные из ячеистого бетона автоклавного твердения. Технические условия | Блок I/600х200х250/D6 00/B3,5/F100 Блок I/600х100х250/D6 00/B3,5/F100
Первый этаж: Внутреннее утепление: Утепление наружных витражных конструкций вестибюля МОП, наружных и внутренних витражных конструкций 1го холодного тамбура МОП (в местах применения сэндвич-панелей) под последующую отделку керамогранитом (в запотолочном пространстве без отделки керамогранитом) | ВС-31 |  | 165 | Облицовка стен (тип С 626) на металлическом каркасе (профиль ПН 50х40 и ПС 50х50), с заполнением утеплителем минераловатным (Технониколь ТЕХНОФАС ДЕКОР) ρ=90-110 кг/м³, λБ=0,044 Вт/м°С, R на отрыв не менее 15 кПа - 140 мм, зашивкой 2 листами ГСП-А - 12,5 мм |  | "Комплектные системы Кнауф облицовки поэлементной сборки из гипсовых строительных плит ограждающих конструкций для жилых, общественных и производственных зданий"" Выпуск 3 серия 1.073.9-2.08 год выпуска 2015; ГОСТ Р 54359-2017, ТУ 5762-017-74182181-2015, ГОСТ 32314-2012" | С 626 Двухслойная облицовка из КНАУФ-листов на металлическом каркасе, отнесенном от базовой стены С 626. Комплектная система КНАУФ
Первый этаж: Внутреннее утепление: Утепление наружных и внутренних витражных конструкций по контуру 1го холодного тамбура МОП, тамбуров БКТ (Ф3.5, Ф4.3) и ОДС (в местах применения непрозрачных сэндвич-панелей) | ВС-33 |  | 145 | Утеплитель минераловатный (Технониколь ТЕХНОФАС ДЕКОР) ρ=90-110 кг/м³, λБ=0,044 Вт/м°С, R на отрыв не менее 15 кПа - 140 мм на клею (Технониколь 110) - 5 мм |  | ГОСТ Р 54359-2017, ТУ 5762-017-74182181-2015, ГОСТ 32314-2012

## Лист изменений
Дата | Марка | Содержание изменения
2023-03-22 | ВС-5 | Откорректировано место применения
2023-03-23 | ВС-13 | Аннулирована марка
2023-03-22 | ВС-4 | Откорректировано место применения
2023-03-23 | ВС-14 | Аннулирована марка
2023-04-04 | ВС-4 | Откорректировано место применения. Марка объеденена с ВС-25
2023-04-04 | ВС-25 | Аннулинована марка
2023-04-05 | ВС-30 | Новая марка
2023-04-11 | ВС-11 | Откорректировано место применения
2023-04-11 | ВС-31 | Новая марка
2023-04-11 | ВС-32 | Новая марка
2023-04-11 | ВС-33 | Новая марка
2023-04-12 | ВС-11, ВС-12 | Откорректирован состав материалов конструкции Заменен утеплитель на утеплитель минераловатный (Технониколь ТЕХНОФАС ДЕКОР) ρ=90-110 кг/м³, λБ=0,041 Вт/м°С, R на отрыв≥12 кПа
2023-04-24 | ВС-21 | Аннулинована марка
2023-04-24 | ВС-3 | Откорректировано наименование материала конструкции
2023-04-24 | ВС-22 | Откорректировано место применения: Типовой этаж: Прегородки с маленькими заплечиками (менее 200мм) дверных проемов
2023-04-27 | ВС-10 | Откорректировано место применения
2023-05-10 |  | Откорректированы нормативные документы
2023-05-29 | ВС-9, ВС-18 | Откорректировано место применения
2023-08-04 |  | Откорректированы примечания в общих указаниях на листе ОД. Добавлена Ведомость основных комплектов типовых решений, Ведомость ссылочных документов комплекта НК.С и условные обозначения по ГОСТ на листе ОД
2023-08-04 | ВС-4, ВС-5, ВС-11, ВС-12, ВС-15, ВС-31, ВС-32, ВС-33 | Откорректировано наименование материала конструкции: Предел прочности на отрыв не менее 15 кПа
2023-08-10 | ВС-4, ВС-5 | Откорректировано наименование материала конструкции, общая толщина, эскиз
2023-08-10 | ВС-4, ВС-5 | Тип стены ВС-15 объединен с ВС-4, тип стены ВС-32 объединен с ВС-5. В типах ВС-4, ВС-5 откорректировано место применения
2023-08-10 | ВС-32, ВС-15, ВС-29 | Аннулирована марка
2023-08-10 | ВС-7 - ВС-13, ВС-18, ВС-22 - ВС-24, ВС-27, ВС-31 | Откорректирована Марка материала в таблице
2023-08-10 | ВС-18, ВС-19 | Откорректировано Место применения ВС-18 удалена информация: (при проблемах прохождения экспертизы возможна замена на ПГП-80мм либо на облицовку Кнауф С636 с профилем 50мм) ВС-19 добавлена информация: Огнестойкие зашивки инженерных коммуникаций в межквартирном коридоре
2023-08-16 | ВС-22, ВС-28 | Откорректировано наименование материала конструкции: Зашивка листами ГВЛВ - 12,5 мм заменена на Зашивка листами ГСП-А - 12,5 мм.
2023-08-16 | ВС-10 | Аннулирована марка
2023-08-16 | ВС-4, ВС-5 | Откорректировано Наименование материалов конструкции: Из состава конструкции удален штукатурно-клеевой слой (Технониколь 210), данная отделка учитывается в ЖД-ТА-РЕН-АР-ОП. Альбом строительных конструкций и материалов. Отделка помещений.
2023-08-16 | ВС-4, ВС-5, ВС-11, ВС-12, ВС-31, ВС-33 | Откорректировано Место применения
2023-08-16 | ВС-12 | Откорректировано Наименование материалов конструкции: В составе конструкции стены зашивка 2 листами ГСП-А заменена на зашивку 2 листами ГСП-Н2
2023-08-16 | ВС-6, ВС-16 | В Место применения добавлено: Чердак: Внутренние стены и перегородки: Разделение технического пространства на отсеки
2023-08-16 | ВС-20 | Откорректировано Место применения: Межкомнатные стены и перегородки (кроме перегородок между с/у и холлом; с/у и кухней)
2023-08-16 | ВС-7 - ВС-9, ВС-11 - ВС-13, ВС-18, ВС-22, ВС-24, ВС-27, ВС-31 | Откорректировано расстояние между стойками на эскизе
2023-08-16 | ВС-3 | Откорректирована штриховка материала на эскизе
2023-09-06 | ВС-4, ВС-19 | Откорректировано Место применения
2024-01-09 | ВС-4, ВС-5, ВС-7, ВС-12, ВС-30, ВС-31 | Откорректировано Место применения
2024-01-09 | ВС-22 | Откорректирована длинна простенка на эскизе
2024-01-09 | ВС-21 | Добавлен новый тип стены для выполнения простенков 60-150мм дверных проемов для стен ВС-6, ВС-16
03,05,2024 | ВС-6, ВС-16 | Откорректировано Место применения: Исключено место применения на чердаке
03,05,2024 | ВС-1, ВС-2, ВС-17 | Откорректировано Место применения: Добавлено место применения на чердаке и технадстройке на кровле
08,05,2024 | ВС-4, ВС-5, ВС-11, ВС-12, ВС-31, ВС-33 | Откорректирован состав конструкции: Откорректированы теплотехнические харрактеристики утеплителя согласно обновленным ТЛ
22,05,2024 | ВС-3 | Откорректировано Место применения: Замена материала Шумонет-Эко на Шумонет-БМ