## Блоки YTONG
Газобетонные блоки автоклавного твердения YTONG, производства ЗАО "Кселла-Аэроблок-Центр"
Марка по плотности | Класс прочности | Длина блока | Ширина блока | Высота блока | Объём блока | Вес блока в сухом состоянии | Вес блока, 5% влажности | Вес блока, 30% влажности | Коэффициент теплопроводности | Коэффициент теплопроводности | Коэффициент теплопроводности | Сопротивление теплопередаче (блок) | Сопротивление теплопередаче (конструкция) | Коэффициент паропроницаемости | Морозостойкость | Огнестойкость конструкции | Шумоизоляция конструкции без отделки | Шумоизоляция, 10 мм штукат. с двух сторон, | Шумоизоляция, 20 мм штукат. с двух сторон, | Шумоизоляция, 30 мм штукат. с двух сторон, | Условное обозначение
D |  | l | b | h | V | m(0%) | m(5%) | m(30%) | λо | λа | λб | Ro усл | Ro прив. |  | F | EI, REI | Rw | Rw | Rw | Rw
кг/м3 |  | мм | мм | мм | м3 | кг | кг | кг | Вт/м°С | Вт/м°С | Вт/м°С | м²·°С /Вт | м²·°С /Вт | мг/[м*ч*Па] | циклы | минуты | дБ | дБ | дБ | дБ
400 | B2.5 | 625 | 200 | 250 | 0.03125 | 12.5 | 13.125 | 16.25 | 0.088 | 0.104 | 0.11 | 1.976603 | 1.818474 | 0.24 | F100 | REI 360 | 43 | 48 | 51 | 54 | Блок 1/625x200x250/D400/B2.5/F100 ГОСТ 31360-2007
400 | B2.5 | 625 | 250 | 250 | 0.0390625 | 15.625 | 16.40625 | 20.3125 | 0.088 | 0.104 | 0.11 | 2.431148 | 2.236656 | 0.24 | F100 | REI 360 | 47 | 51 | 54 | 56 | Блок 1/625x250x250/D400/B2.5/F100 ГОСТ 31360-2007
400 | B2.5 | 625 | 300 | 250 | 0.046875 | 18.75 | 19.6875 | 24.375 | 0.088 | 0.104 | 0.11 | 2.885694 | 2.654838 | 0.24 | F100 | REI 360 | 50 | 53 | 56 | 58 | Блок 1/625x300x250/D400/B2.5/F100 ГОСТ 31360-2007
400 | B2.5 | 625 | 375 | 250 | 0.05859375 | 23.4375 | 24.609375 | 30.46875 | 0.088 | 0.104 | 0.11 | 3.567512 | 3.282111 | 0.24 | F100 | REI 360 | 53 | 56 | 58 | 60 | Блок 1/625x375x250/D400/B2.5/F100 ГОСТ 31360-2007
400 | B2.5 | 625 | 400 | 250 | 0.0625 | 25 | 26.25 | 32.5 | 0.088 | 0.104 | 0.11 | 3.794784 | 3.491202 | 0.24 | F100 | REI 360 | 54 | 57 | 59 | 61 | Блок 1/625x400x250/D400/B2.5/F100 ГОСТ 31360-2007
400 | B2.5 | 625 | 500 | 250 | 0.078125 | 31.25 | 32.8125 | 40.625 | 0.088 | 0.104 | 0.11 | 4.703875 | 4.327565 | 0.24 | F100 | REI 360 | 58 | 60 | 62 | 63 | Блок 1/625x500x250/D400/B2.5/F100 ГОСТ 31360-2007
500 | B3.5 | 625 | 50 | 250 | 0.0078125 | 3.90625 | 4.1015625 | 5.078125 | 0.099 | 0.123 | 0.132 | 0.5372087 | 0.494232 | 0.21 | F100 | - | 24 | 35 | 42 | 47 | Блок 1/625x50x250/D500/B3.5/F100 ГОСТ 31360-2007
500 | B3.5 | 625 | 75 | 250 | 0.01171875 | 5.859375 | 6.15234375 | 7.6171875 | 0.099 | 0.123 | 0.132 | 0.7266026 | 0.6684744 | 0.21 | F100 | EI 240 | 30 | 39 | 44 | 48 | Блок 1/625x75x250/D500/B3.5/F100 ГОСТ 31360-2007
500 | B3.5 | 625 | 100 | 250 | 0.015625 | 7.8125 | 8.203125 | 10.15625 | 0.099 | 0.123 | 0.132 | 0.9159965 | 0.8427168 | 0.21 | F100 | EI 240 | 35 | 42 | 46 | 50 | Блок 1/625x100x250/D500/B3.5/F100 ГОСТ 31360-2007
500 | B3.5 | 625 | 125 | 250 | 0.01953125 | 9.765625 | 10.25390625 | 12.6953125 | 0.099 | 0.123 | 0.132 | 1.10539 | 1.016959 | 0.21 | F100 | EI 240 | 38 | 44 | 48 | 52 | Блок 1/625x125x250/D500/B3.5/F100 ГОСТ 31360-2007
500 | B3.5 | 625 | 150 | 250 | 0.0234375 | 11.71875 | 12.3046875 | 15.234375 | 0.099 | 0.123 | 0.132 | 1.294784 | 1.191202 | 0.21 | F100 | REI 240 | 41 | 46 | 50 | 53 | Блок 1/625x150x250/D500/B3.5/F100 ГОСТ 31360-2007
500 | B3.5 | 625 | 200 | 250 | 0.03125 | 15.625 | 16.40625 | 20.3125 | 0.099 | 0.123 | 0.132 | 1.673572 | 1.539687 | 0.21 | F100 | REI 360 | 46 | 50 | 53 | 55 | Блок 1/625x200x250/D500/B3.5/F100 ГОСТ 31360-2007
500 | B3.5 | 625 | 250 | 250 | 0.0390625 | 19.53125 | 20.5078125 | 25.390625 | 0.099 | 0.123 | 0.132 | 2.05236 | 1.888171 | 0.21 | F100 | REI 360 | 50 | 53 | 55 | 57 | Блок 1/625x250x250/D500/B3.5/F100 ГОСТ 31360-2007
500 | B3.5 | 625 | 300 | 250 | 0.046875 | 23.4375 | 24.609375 | 30.46875 | 0.099 | 0.123 | 0.132 | 2.431148 | 2.236656 | 0.21 | F100 | REI 360 | 53 | 55 | 57 | 59 | Блок 1/625x300x250/D500/B3.5/F100 ГОСТ 31360-2007
500 | B3.5 | 625 | 375 | 250 | 0.05859375 | 29.296875 | 30.76171875 | 38.0859375 | 0.099 | 0.123 | 0.132 | 2.99933 | 2.759383 | 0.21 | F100 | REI 360 | 56 | 58 | 60 | 62 | Блок 1/625x375x250/D500/B3.5/F100 ГОСТ 31360-2007
500 | B3.5 | 625 | 400 | 250 | 0.0625 | 31.25 | 32.8125 | 40.625 | 0.099 | 0.123 | 0.132 | 3.188724 | 2.933626 | 0.21 | F100 | REI 360 | 57 | 59 | 61 | 62 | Блок 1/625x400x250/D500/B3.5/F100 ГОСТ 31360-2007
500 | B3.5 | 625 | 500 | 250 | 0.078125 | 39.0625 | 41.015625 | 50.78125 | 0.099 | 0.123 | 0.132 | 3.9463 | 3.630596 | 0.21 | F100 | REI 360 | 61 | 62 | 64 | 65 | Блок 1/625x500x250/D500/B3.5/F100 ГОСТ 31360-2007
600 | B5.0 | 625 | 100 | 250 | 0.015625 | 9.375 | 9.84375 | 12.1875 | 0.112 | 0.135 | 0.151 | 0.8206724 | 0.7550186 | 0.17 | F100 | EI 240 | 37 | 43 | 47 | 50 | Блок 1/625x100x250/D600/B5.0/F100 ГОСТ 31360-2007
600 | B5.0 | 625 | 150 | 250 | 0.0234375 | 14.0625 | 14.765625 | 18.28125 | 0.112 | 0.135 | 0.151 | 1.151798 | 1.059654 | 0.17 | F100 | REI 240 | 43 | 48 | 51 | 54 | Блок 1/625x150x250/D600/B5.0/F100 ГОСТ 31360-2007
600 | B5.0 | 625 | 200 | 250 | 0.03125 | 18.75 | 19.6875 | 24.375 | 0.112 | 0.135 | 0.151 | 1.482924 | 1.36429 | 0.17 | F100 | REI 360 | 48 | 51 | 54 | 56 | Блок 1/625x200x250/D600/B5.0/F100 ГОСТ 31360-2007
600 | B5.0 | 625 | 250 | 250 | 0.0390625 | 23.4375 | 24.609375 | 30.46875 | 0.112 | 0.135 | 0.151 | 1.81405 | 1.668926 | 0.17 | F100 | REI 360 | 52 | 54 | 56 | 58 | Блок 1/625x250x250/D600/B5.0/F100 ГОСТ 31360-2007
600 | B5.0 | 625 | 300 | 250 | 0.046875 | 28.125 | 29.53125 | 36.5625 | 0.112 | 0.135 | 0.151 | 2.145176 | 1.973562 | 0.17 | F100 | REI 360 | 55 | 57 | 59 | 60 | Блок 1/625x300x250/D600/B5.0/F100 ГОСТ 31360-2007
| Коэффициент неоднородности конструкции для расчета сопротивления теплопередаче стены Ro прив. | [12 empty] | r= | 0.92
Индексы шумоизоляции рассчитаны по СП 23-103-2003

## Перемыч YTONG
Перемычки YTONG газобетонные армированные, производства Кселла Чехия.
2018-02-01
Перемычки YTONG (D600; B3.5; λ=0,16 Вт/м°С) СТО 73045594-004-2016 | Длина L, мм | Ширина B, мм | Высота H, мм | Опирание а, мм | Перекрываемый проём l, мм | Масса перемычки (справочная) кг
Обозначение | L | B | H | a | l | m
ПН125-115.11,5.12,4 | 1150 | 115 | 124 | 200 | 750 | 14.5
ПН125-130.11,5.12,4 | 1300 | 115 | 124 | 200 | 900 | 16.48
ПН125-140.11,5.12,4 | 1400 | 115 | 124 | 200 | 1000 | 17.73
ПН125-150.11,5.12,4 | 1500 | 115 | 124 | 200 | 1100 | 19.02
ПН125-175.11,5.12,4 | 1750 | 115 | 124 | 250 | 1250 | 22.18
ПН125-200.11,5.12,4 | 2000 | 115 | 124 | 250 | 1500 | 25.35
ПН125-225.11,5.12,4 | 2250 | 115 | 124 | 250 | 1750 | 28.51
ПН125-250.11,5.12,4 | 2500 | 115 | 124 | 250 | 2000 | 31.68
ПН125-275.11,5.12,4 | 2750 | 115 | 124 | 250 | 2250 | 34.84
ПН125-300.11,5.12,4 | 3000 | 115 | 124 | 250 | 2500 | 38.01
ПН125-115.12,5.12,4 | 1150 | 125 | 124 | 200 | 750 | 15.74
ПН125-130.12,5.12,4 | 1300 | 125 | 124 | 200 | 900 | 17.78
ПН125-140.12,5.12,4 | 1400 | 125 | 124 | 200 | 1000 | 19.14
ПН125-150.12,5.12,4 | 1500 | 125 | 124 | 200 | 1100 | 20.52
ПН125-175.12,5.12,4 | 1750 | 125 | 124 | 250 | 1250 | 23.94
ПН125-200.12,5.12,4 | 2000 | 125 | 124 | 250 | 1500 | 27.36
ПН125-225.12,5.12,4 | 2250 | 125 | 124 | 250 | 1750 | 30.77
ПН125-250.12,5.12,4 | 2500 | 125 | 124 | 250 | 2000 | 34.19
ПН125-275.12,5.12,4 | 2750 | 125 | 124 | 250 | 2250 | 37.39
ПН125-300.12,5.12,4 | 3000 | 125 | 124 | 250 | 2500 | 41.03
ПН125-115.15.12,4 | 1150 | 150 | 124 | 200 | 750 | 18.63
ПН125-130.15.12,4 | 1300 | 150 | 124 | 200 | 900 | 21.05
ПН125-140.15.12,4 | 1400 | 150 | 124 | 200 | 1000 | 22.67
ПН125-150.15.12,4 | 1500 | 150 | 124 | 200 | 1100 | 24.29
ПН125-175.15.12,4 | 1750 | 150 | 124 | 250 | 1250 | 28.34
ПН125-200.15.12,4 | 2000 | 150 | 124 | 250 | 1500 | 32.38
ПН125-225.15.12,4 | 2250 | 150 | 124 | 250 | 1750 | 36.42
ПН125-250.15.12,4 | 2500 | 150 | 124 | 250 | 2000 | 40.47
ПН125-275.15.12,4 | 2750 | 150 | 124 | 250 | 2250 | 44.8
ПН125-300.15.12,4 | 3000 | 150 | 124 | 250 | 2500 | 48.56
ПН125-115.17,5.12,4 | 1150 | 175 | 124 | 200 | 750 | 21.51
ПН125-130.17,5.12,4 | 1300 | 175 | 124 | 200 | 900 | 24.31
ПН125-140.17,5.12,4 | 1400 | 175 | 124 | 200 | 1000 | 26.19
ПН125-150.17,5.12,4 | 1500 | 175 | 124 | 200 | 1100 | 28.06
ПН125-175.17,5.12,4 | 1750 | 175 | 124 | 250 | 1250 | 32.73
ПН125-200.17,5.12,4 | 2000 | 175 | 124 | 250 | 1500 | 35.15
ПН125-225.17,5.12,4 | 2250 | 175 | 124 | 250 | 1750 | 42.07
ПН125-250.17,5.12,4 | 2500 | 175 | 124 | 250 | 2000 | 46.2
ПН125-275.17,5.12,4 | 2750 | 175 | 124 | 250 | 2250 | 51.42
ПН125-300.17,5.12,4 | 3000 | 175 | 124 | 250 | 2500 | 56.09
ПН250-130.20.24,9 | 1300 | 200 | 249 | 200 | 900 | 56.39
ПН250-150.20.24,9 | 1500 | 200 | 249 | 200 | 1100 | 64.87
ПН250-175.20.24,9 | 1750 | 200 | 249 | 250 | 1250 | 77.3
ПН250-200.20.24,9 | 2000 | 200 | 249 | 250 | 1500 | 92.1
ПН250-130.25.24,9 | 1300 | 250 | 249 | 200 | 900 | 69.79
ПН250-150.25.24,9 | 1500 | 250 | 249 | 200 | 1100 | 80.28
ПН250-175.25.24,9 | 1750 | 250 | 249 | 250 | 1250 | 95.5
ПН250-200.25.24,9 | 2000 | 250 | 249 | 250 | 1500 | 112.7
ПН250-225.25.24,9 | 2250 | 250 | 249 | 250 | 1750 | 118.7
ПН250-130.30.24,9 | 1300 | 300 | 249 | 200 | 900 | 83.29
ПН250-150.30.24,9 | 1500 | 300 | 249 | 200 | 1100 | 95.79
ПН250-175.30.24,9 | 1750 | 300 | 249 | 250 | 1250 | 113.5
ПН250-200.30.24,9 | 2000 | 300 | 249 | 250 | 1500 | 133.5
ПН250-225.30.24,9 | 2250 | 300 | 249 | 250 | 1750 | 152.9
ПН250-250.30.24,9 | 2500 | 300 | 249 | 250 | 2000 | 169.5
ПН250-130.37,5.24,9 | 1300 | 375 | 249 | 200 | 900 | 103.19
ПН250-150.37,5.24,9 | 1500 | 375 | 249 | 200 | 1100 | 118.81
ПН250-175.37,5.24,9 | 1750 | 375 | 249 | 250 | 1250 | 141
ПН250-200.37,5.24,9 | 2000 | 375 | 249 | 250 | 1500 | 165.5
ПН250-225.37,5.24,9 | 2250 | 375 | 249 | 250 | 1750 | 187.6
ПН250-250.37,5.24,9 | 2500 | 375 | 249 | 250 | 2000 | 208
ПП250-125.7,5.24,9 | 1250 | 75 | 249 | 200 | 850 | 19.25
ПП250-125.10.24,9 | 1250 | 100 | 249 | 125 | 1000 | 25.82
ПП250-250.10.24,9 | 2500 | 100 | 249 | 250 | 2000 | 51.64
ПП250-125.12,5.24,9 | 1250 | 125 | 249 | 200 | 850 | 32.75
ПП250-125.15.24,9 | 1250 | 150 | 249 | 125 | 1000 | 37.8
Наличие и сроки доставки перемычек уточнять у официальных дистрибьюторов YTONG.
Доставка отсутствующих позиций на склад осуществляется в сроки от 2-х недель.
ПН125 - Перемычка несущая высотой 124 мм
ПН250 - Перемычка несущая высотой 249 мм
ПП250 - Перемычка перегородочная (не несущая) высотой 250 мм
Минимальное опирание перемычек: для несущих стен 250 мм, для перегородок 125 мм.
СТО 73045594-004-2016 "Перемычки и ступени YTONG"
Обозначения перемычек
ПН125-175.11,5.12,4:
ПН125 - Перемычка несущая высотой 249 мм
175 - длина в см
11,5 - ширина в см
12,4 - высота в см

## О-блоки YTONG
Номенклатура газобетонных О-блоков YTONG, производства ЗАО "Кселла-Аэроблок-Центр"
Формат О-блоков YTONG | Марка по плотности | Класс бетона по прочности | Длина блока | Ширина блока | Высота блока | Объём блока | Диаметр канала | Радиус канала | Площадь канала | Объём канала | Кол-во каналов на блок | Площадь каналов на блок | Объём каналов на блок | Объём газобетона | Вес блока (влажность 0%) | Вес блока (влажность 5%) | Вес блока (влажность 30%)
| D | B | l | b | h | Vбл | Dкан | Rкан | Sкан | Vкан | n кан | ∑Sкан | ∑Vкан | Vгб | m (0%) | m (5%) | m (30%)
| кг/м3 |  | м | м | м | м3 | м | м | м2 | м3 | шт. | м2 | м3 | м3 | кг | кг | кг
250 | 500 | B3.5 | 0.5 | 0.25 | 0.25 | 0.03125 | 0.16 | 0.08 | 0.02010619 | 0.005026548 | 2 | 0.04021239 | 0.0100531 | 0.0211969 | 10.59845 | 11.12837 | 13.77799
300 | 500 | B3.5 | 0.5 | 0.3 | 0.25 | 0.0375 | 0.25 | 0.125 | 0.04908739 | 0.01227185 | 1 | 0.04908739 | 0.01227185 | 0.02522815 | 12.61408 | 13.24478 | 16.3983
375 | 500 | B3.5 | 0.5 | 0.375 | 0.25 | 0.046875 | 0.25 | 0.125 | 0.04908739 | 0.01227185 | 1 | 0.04908739 | 0.01227185 | 0.03460315 | 17.30158 | 18.16666 | 22.49205
375 | 500 | B3.5 | 0.5 | 0.375 | 0.25 | 0.046875 | 0.16 | 0.08 | 0.02010619 | 0.005026548 | 2 | 0.04021239 | 0.0100531 | 0.0368219 | 18.41095 | 19.3315 | 23.93424